## 说明
项目 | 说明
数据来源 | 用户最新Design-Expert截图；用户已确认运行8/9/15/17为复测或核实更正后的正式数据。只按截图可见小数录入，未取得更正后的完整精度原始测量工作簿。
版本关系 | 本报告对应更正截图版本。原Excel报告仍保留；统计量变化主要来自数据版本变化，不能归因于模型简化。
响应名称 | F=氟萃取率%；P=磷萃取率%（优化时按此前目标作为磷损失最小化）；beta=氟选择性系数，无量纲。
因素单位 | A=温度°C；B=相比，方向未注明；C=初始氟含量%。C=1表示原表1%，不是0.01。
编码 | A=(温度−85)/10；B=(相比−1)/0.333；C=(初始氟含量−1)/0.2。实际方程T/R/C₀分别为温度、相比、初始氟含量。
数据处理 | 直接拟合截图响应值，不用旧版浓度或体积反推更正响应；β保留截图数值，仅用F(100−P)/[P(100−F)]作舍入一致性检查。未删除任何实验。
实验设计 | 17次三因素三水平Box–Behnken，13个独立工况，5次中心重复（运行2/3/11/13/17）；完整二次含10参数，残差df7、纯误差df4、失拟df3。
检验 | α=0.05；单项为控制其他项后的偏F检验；预测R²=1−PRESS/SST，显式逐次留一重拟合与解析PRESS交叉核验。
模型选择 | F保留预先比较的完整二次；P线性内部预测优于完整二次，故折中搜索采用P线性；β二次失拟显著，不用于可靠寻优。
预测R²限制 | 留一预测是当前数据上的内部验证；更正数据应保留可追溯原始记录。高预测R²不能替代新的独立实验验证。
重复工况 | 逐运行得分最高不等于该工况复现均值最高。工况汇总表先平均响应再计算D；n=1时SD不可估计，留空。
期望度 | 两目标等权：D=√[clip((F−Fmin)/(Fmax−Fmin),0,1)×clip((Pmax−P)/(Pmax−Pmin),0,1)]。范围固定为本版17次观测极值；实测排名用实测值，寻优用预测值。
范围 | 各因素编码[−1,1]且¦A¦+¦B¦+¦C¦≤2，限制在BBD设计点凸包内。候选仅供验证，不代表已证明最佳工艺。
区间 | CI为固定条件下模型均值95%置信区间；PI为一次新实验95%预测区间。未包含选模、寻优、测量系统及截图舍入不确定性。
验证建议 | 优先比较候选点、运行9工况和中心工况，至少3次独立全流程重复；保留前后浓度、相体积及仪器原始记录。
软件 | Python NumPy/SciPy/statsmodels数值计算；未运行专有Design-Expert，输出CSV需手动映射因素/响应。
截图转录CSV_SHA256 | 861577ec51c5a7343628e513e4280d640a85017452c82b4dbc8ecf7e445f4c79

## 截图数据及编码
Std | Run | Temperature | Ratio | Initial_F | F | P | beta | A | B | C | beta_check_from_rounded_rates | beta_check_difference | D_observed
1 | 1 | 75 | 0.667 | 1 | 77.1194 | 1.63611 | 202.637 | -1 | -1 | 0 | 202.6373 | -0.0003184078 | 0.2792993
15 | 2 | 85 | 1 | 1 | 85.0926 | 5.6442 | 95.4236 | 0 | 0 | 0 | 95.42367 | -6.564576e-05 | 0.5953406
17 | 3 | 85 | 1 | 1 | 85.8652 | 4.84424 | 119.326 | 0 | 0 | 0 | 119.3265 | -0.0005127667 | 0.6725832
4 | 4 | 95 | 1.333 | 1 | 88.9474 | 10.1964 | 70.8787 | 1 | 1 | 0 | 70.87869 | 9.151759e-06 | 0
7 | 5 | 75 | 1 | 1.2 | 82.7763 | 6.67532 | 67.1899 | -1 | 0 | 1 | 67.1899 | 2.669298e-06 | 0.4514719
12 | 6 | 85 | 1.333 | 1.2 | 88.9922 | 8.93414 | 82.4053 | 0 | 1 | 1 | 82.40513 | 0.0001693002 | 0.375126
11 | 7 | 85 | 0.667 | 1.2 | 76.0625 | 1.81942 | 171.468 | 0 | -1 | 1 | 171.4685 | -0.0005333831 | 0
9 | 8 | 85 | 0.667 | 0.8 | 79.4977 | 2.94802 | 127.652 | 0 | -1 | -1 | 127.6515 | 0.0004905987 | 0.4633456
8 | 9 | 95 | 1 | 1.2 | 86.3856 | 5.36879 | 111.841 | 1 | 0 | 1 | 111.8409 | 5.601175e-05 | 0.6555106
3 | 10 | 75 | 1.333 | 1 | 87.4471 | 8.48328 | 75.1513 | -1 | 1 | 0 | 75.15156 | -0.0002577768 | 0.4100732
14 | 11 | 85 | 1 | 1 | 84.9271 | 4.47581 | 120.252 | 0 | 0 | 0 | 120.2517 | 0.0003073567 | 0.6612392
2 | 12 | 95 | 0.667 | 1 | 78.9055 | 1.22636 | 301.273 | 1 | -1 | 0 | 301.2736 | -0.0006313961 | 0.4689151
16 | 13 | 85 | 1 | 1 | 85.4887 | 5.48297 | 101.554 | 0 | 0 | 0 | 101.5539 | 0.0001040482 | 0.6189356
10 | 14 | 85 | 1.333 | 0.8 | 86.9569 | 9.52285 | 63.3423 | 0 | 1 | -1 | 63.3425 | -0.0001990071 | 0.2515331
5 | 15 | 75 | 1 | 0.8 | 84.4137 | 7.64651 | 65.4124 | -1 | 0 | -1 | 65.41238 | 1.917643e-05 | 0.428493
6 | 16 | 95 | 1 | 0.8 | 84.4627 | 5.48299 | 93.7092 | 1 | 0 | -1 | 93.70914 | 6.487515e-05 | 0.58428
13 | 17 | 85 | 1 | 1 | 84.7275 | 4.88745 | 107.961 | 0 | 0 | 0 | 107.9617 | -0.0007103926 | 0.6297921

## 与原Excel差异
运行 | 响应 | 原Excel值 | 更正截图值 | 差值
8 | 氟萃取率/% | 79.78828 | 79.4977 | -0.2905819
8 | 磷萃取率/% | 5.261955 | 2.94802 | -2.313935
8 | 氟选择性系数β | 71.0744 | 127.652 | 56.5776
9 | 氟萃取率/% | 86.18988 | 86.3856 | 0.1957183
9 | 磷萃取率/% | 4.304094 | 5.36879 | 1.064696
9 | 氟选择性系数β | 138.762 | 111.841 | -26.92097
15 | 氟萃取率/% | 81.53495 | 84.4137 | 2.878748
15 | 磷萃取率/% | 4.655923 | 7.64651 | 2.990587
15 | 氟选择性系数β | 90.42349 | 65.4124 | -25.01109
17 | 磷萃取率/% | 4.006969 | 4.88745 | 0.8804815
17 | 氟选择性系数β | 132.9036 | 107.961 | -24.94257

## 模型比较
响应 | 模型 | R² | 调整R² | 预测R²_LOO | 调整预测差值 | PRESS | 残差标准差 | CV_% | Adeq_Precision | 模型_F | 模型_p | 失拟_F | 失拟_p | 纯误差_SS | 纯误差_df | 失拟_SS | 失拟_df | 残差_df
氟萃取率/% | 线性 | 0.8820103 | 0.8547818 | 0.7857485 | 0.06903331 | 51.94463 | 1.483402 | 1.765871 | 16.57384 | 32.39302 | 2.668724e-06 | 14.81724 | 0.009800946 | 0.833059908 | 4 | 27.7732 | 9 | 13
氟萃取率/% | 双因素交互 | 0.9260238 | 0.881638 | 0.7559925 | 0.1256455 | 59.15889 | 1.339228 | 1.594243 | 15.03998 | 20.86309 | 4.097004e-05 | 13.6863 | 0.01215681 | 0.833059908 | 4 | 17.10226 | 6 | 10
氟萃取率/% | 完整二次 | 0.9950279 | 0.9886352 | 0.9700546 | 0.01858061 | 7.260167 | 0.4149814 | 0.4940019 | 40.60899 | 155.6512 | 3.185212e-07 | 0.5960466 | 0.6502965 | 0.833059908 | 4 | 0.3724069 | 3 | 7
磷萃取率/% | 线性 | 0.9209035 | 0.9026505 | 0.8535915 | 0.04905902 | 17.55175 | 0.8540513 | 15.23893 | 19.49756 | 50.45209 | 2.019985e-07 | 4.050571 | 0.0955558 | 0.9375567 | 4 | 8.54469 | 9 | 13
磷萃取率/% | 双因素交互 | 0.9324409 | 0.8919054 | 0.7325482 | 0.1593572 | 32.06267 | 0.8999514 | 16.05793 | 14.61175 | 23.00309 | 2.632397e-05 | 5.092363 | 0.06853143 | 0.9375567 | 4 | 7.161568 | 6 | 10
磷萃取率/% | 完整二次 | 0.9632845 | 0.9160788 | 0.5254625 | 0.3906163 | 56.88853 | 0.7929629 | 14.14893 | 14.49284 | 20.40612 | 0.0003192733 | 4.926244 | 0.07876765 | 0.9375567 | 4 | 3.463975 | 3 | 7
氟选择性系数β | 线性 | 0.6294078 | 0.5438866 | 0.2365375 | 0.3073491 | 44914.72 | 40.95217 | 35.20582 | 8.539809 | 7.359665 | 0.003946786 | 19.99695 | 0.005559253 | 474.0281 | 4 | 21328.02 | 9 | 13
氟选择性系数β | 双因素交互 | 0.6781512 | 0.485042 | -0.602533 | 1.087575 | 94277.49 | 43.51374 | 37.40796 | 6.420226 | 3.511749 | 0.03898685 | 25.96249 | 0.00363622 | 474.0281 | 4 | 18460.43 | 6 | 10
氟选择性系数β | 完整二次 | 0.8981804 | 0.7672696 | -0.5127822 | 1.280052 | 88997.42 | 29.25278 | 25.14807 | 10.24621 | 6.861007 | 0.00941625 | 15.51539 | 0.01142759 | 474.0281 | 4 | 5516.047 | 3 | 7

## 数据版本比较
版本 | 响应 | 模型 | R² | 调整R² | 预测R²_LOO | 调整预测差值 | 失拟_p
原Excel | 氟萃取率/% | 完整二次 | 0.9806863 | 0.9558544 | 0.7401713 | 0.2156831 | 0.05479693
已核实更正截图 | 氟萃取率/% | 完整二次 | 0.9950279 | 0.9886352 | 0.9700546 | 0.01858061 | 0.6502965
原Excel | 磷萃取率/% | 线性 | 0.8297343 | 0.7904422 | 0.672947 | 0.1174952 | 0.09313238
已核实更正截图 | 磷萃取率/% | 线性 | 0.9209035 | 0.9026505 | 0.8535915 | 0.04905902 | 0.0955558
原Excel | 磷萃取率/% | 完整二次 | 0.9263326 | 0.8316174 | 0.06085671 | 0.7707607 | 0.08763318
已核实更正截图 | 磷萃取率/% | 完整二次 | 0.9632845 | 0.9160788 | 0.5254625 | 0.3906163 | 0.07876765
原Excel | 氟选择性系数β | 完整二次 | 0.820404 | 0.5894949 | -1.649124 | 2.238619 | 0.01363274
已核实更正截图 | 氟选择性系数β | 完整二次 | 0.8981804 | 0.7672696 | -0.5127822 | 1.280052 | 0.01142759

## 模型ANOVA
响应 | 模型 | 来源 | SS | df | MS | F | p
氟萃取率/% | 完整二次 | 模型 | 241.2416 | 9 | 26.80462 | 155.6512 | 3.185212e-07
氟萃取率/% | 完整二次 | 残差 | 1.205467 | 7 | 0.1722095
氟萃取率/% | 完整二次 | 失拟 | 0.3724069 | 3 | 0.1241356 | 0.5960466 | 0.6502965
氟萃取率/% | 完整二次 | 纯误差 | 0.833059908 | 4 | 0.208264977
氟萃取率/% | 完整二次 | 校正总和 | 242.447 | 16 | 15.15294
磷萃取率/% | 线性 | 模型 | 110.3998 | 3 | 36.79994 | 50.45209 | 2.019985e-07
磷萃取率/% | 线性 | 残差 | 9.482247 | 13 | 0.7294036
磷萃取率/% | 线性 | 失拟 | 8.54469 | 9 | 0.9494101 | 4.050571 | 0.0955558
磷萃取率/% | 线性 | 纯误差 | 0.9375567 | 4 | 0.2343892
磷萃取率/% | 线性 | 校正总和 | 119.8821 | 16 | 7.492629
磷萃取率/% | 完整二次 | 模型 | 115.4805 | 9 | 12.83117 | 20.40612 | 0.0003192733
磷萃取率/% | 完整二次 | 残差 | 4.401532 | 7 | 0.6287902
磷萃取率/% | 完整二次 | 失拟 | 3.463975 | 3 | 1.154658 | 4.926244 | 0.07876765
磷萃取率/% | 完整二次 | 纯误差 | 0.9375567 | 4 | 0.2343892
磷萃取率/% | 完整二次 | 校正总和 | 119.8821 | 16 | 7.492629
氟选择性系数β | 完整二次 | 模型 | 52840.22 | 9 | 5871.135 | 6.861007 | 0.00941625
氟选择性系数β | 完整二次 | 残差 | 5990.075 | 7 | 855.725
氟选择性系数β | 完整二次 | 失拟 | 5516.047 | 3 | 1838.682 | 15.51539 | 0.01142759
氟选择性系数β | 完整二次 | 纯误差 | 474.0281 | 4 | 118.507
氟选择性系数β | 完整二次 | 校正总和 | 58830.29 | 16 | 3676.893

## 各项偏F检验
响应 | 模型 | 项 | 偏SS | df | F | p
氟萃取率/% | 完整二次 | A | 6.028607 | 1 | 35.00739 | 0.0005894681
氟萃取率/% | 完整二次 | B | 207.6569 | 1 | 1205.839 | 4.260316e-09
氟萃取率/% | 完整二次 | C | 0.1552359 | 1 | 0.9014362 | 0.374016
氟萃取率/% | 完整二次 | AB | 0.02042041 | 1 | 0.1185789 | 0.7406944
氟萃取率/% | 完整二次 | AC | 3.168934 | 1 | 18.40162 | 0.003611976
氟萃取率/% | 完整二次 | BC | 7.481593 | 1 | 43.4447 | 0.0003067908
氟萃取率/% | 完整二次 | A² | 0.2456894 | 1 | 1.426689 | 0.2712038
氟萃取率/% | 完整二次 | B² | 14.78385 | 1 | 85.84802 | 3.529597e-05
氟萃取率/% | 完整二次 | C² | 0.9264873 | 1 | 5.38 | 0.05343515
磷萃取率/% | 线性 | A | 0.5868127778 | 1 | 0.8045104 | 0.3860576
磷萃取率/% | 线性 | B | 108.8311 | 1 | 149.2056 | 1.688406e-08
磷萃取率/% | 线性 | C | 0.9818909 | 1 | 1.346156 | 0.266816
磷萃取率/% | 完整二次 | A | 0.5868127778 | 1 | 0.933241 | 0.3662036
磷萃取率/% | 完整二次 | B | 108.8311 | 1 | 173.0802 | 3.422309e-06
磷萃取率/% | 完整二次 | C | 0.9818909 | 1 | 1.561556 | 0.2515979
磷萃取率/% | 完整二次 | AB | 1.126644 | 1 | 1.791765 | 0.2225504
磷萃取率/% | 完整二次 | AC | 0.183608 | 1 | 0.2920019 | 0.6056984
磷萃取率/% | 完整二次 | BC | 0.0728703 | 1 | 0.1158897 | 0.7435238
磷萃取率/% | 完整二次 | A² | 0.6836551 | 1 | 1.087255 | 0.3317474
磷萃取率/% | 完整二次 | B² | 0.02995455 | 1 | 0.04763838 | 0.8334514
磷萃取率/% | 完整二次 | C² | 2.855511 | 1 | 4.541278 | 0.07056305
氟选择性系数β | 完整二次 | A | 3499.134 | 1 | 4.089087 | 0.08286717
氟选择性系数β | 完整二次 | B | 32672.38 | 1 | 38.18093 | 0.0004544333
氟选择性系数β | 完整二次 | C | 856.7378 | 1 | 1.001184 | 0.3503497
氟选择性系数β | 完整二次 | AB | 2647.545 | 1 | 3.09392 | 0.1219884
氟选择性系数β | 完整二次 | AC | 66.86578 | 1 | 0.07813933 | 0.7879142
氟选择性系数β | 完整二次 | BC | 153.1778 | 1 | 0.1790035 | 0.6849259
氟选择性系数β | 完整二次 | A² | 761.8593 | 1 | 0.8903085 | 0.376812
氟选择性系数β | 完整二次 | B² | 6780.78 | 1 | 7.924017 | 0.02596027
氟选择性系数β | 完整二次 | C² | 6021.469 | 1 | 7.036686 | 0.03281403

## 回归系数及区间
响应 | 模型 | 项 | 系数 | SE | t | p | CI95下限 | CI95上限
氟萃取率/% | 完整二次 | Intercept | 85.22022 | 0.1855853 | 459.197 | 6.133905e-17 | 84.78138 | 85.65906
氟萃取率/% | 完整二次 | A | 0.8680875 | 0.1467181 | 5.916705 | 0.0005894681 | 0.5211544 | 1.215021
氟萃取率/% | 完整二次 | B | 5.0948125 | 0.1467181 | 34.72519 | 4.260316e-09 | 4.747879 | 5.441746
氟萃取率/% | 完整二次 | C | -0.1393 | 0.1467181 | -0.9494399 | 0.374016 | -0.4862331 | 0.2076331
氟萃取率/% | 完整二次 | AB | -0.07145 | 0.2074907 | -0.3443528 | 0.7406944 | -0.5620875 | 0.4191875
氟萃取率/% | 完整二次 | AC | 0.890075 | 0.2074907 | 4.289711 | 0.003611976 | 0.3994375 | 1.380713
氟萃取率/% | 完整二次 | BC | 1.367625 | 0.2074907 | 6.59126 | 0.0003067908 | 0.8769875 | 1.858263
氟萃取率/% | 完整二次 | A² | -0.24156 | 0.2022369 | -1.194441 | 0.2712038 | -0.7197743 | 0.2366543
氟萃取率/% | 完整二次 | B² | -1.87381 | 0.2022369 | -9.265421 | 3.529597e-05 | -2.352024 | -1.395596
氟萃取率/% | 完整二次 | C² | -0.469085 | 0.2022369 | -2.319483 | 0.05343515 | -0.9472993 | 0.009129297
磷萃取率/% | 线性 | Intercept | 5.604404 | 0.2071379 | 27.05639 | 8.153928e-13 | 5.156909 | 6.051898
磷萃取率/% | 线性 | A | -0.270835 | 0.3019527 | -0.896945 | 0.3860576 | -0.9231642 | 0.3814942
磷萃取率/% | 线性 | B | 3.688345 | 0.3019527 | 12.21497 | 1.688406e-08 | 3.036016 | 4.340674
磷萃取率/% | 线性 | C | -0.3503375 | 0.3019527 | -1.16024 | 0.266816 | -1.002667 | 0.3019917
磷萃取率/% | 完整二次 | Intercept | 5.066934 | 0.3546238 | 14.28819 | 1.95599e-06 | 4.228382 | 5.905486
磷萃取率/% | 完整二次 | A | -0.270835 | 0.2803547 | -0.966044 | 0.3662036 | -0.9337686 | 0.3920986
磷萃取率/% | 完整二次 | B | 3.688345 | 0.2803547 | 13.15599 | 3.422309e-06 | 3.025411 | 4.351279
磷萃取率/% | 完整二次 | C | -0.3503375 | 0.2803547 | -1.249622 | 0.2515979 | -1.013271 | 0.3125961
磷萃取率/% | 完整二次 | AB | 0.5307175 | 0.3964815 | 1.338568 | 0.2225504 | -0.4068122 | 1.468247
磷萃取率/% | 完整二次 | AC | 0.2142475 | 0.3964815 | 0.540372 | 0.6056984 | -0.7232822 | 1.151777
磷萃取率/% | 完整二次 | BC | 0.1349725 | 0.3964815 | 0.3404257 | 0.7435238 | -0.8025572 | 1.072502
磷萃取率/% | 完整二次 | A² | 0.40294925 | 0.3864423 | 1.042715 | 0.3317474 | -0.5108417 | 1.31674
磷萃取率/% | 完整二次 | B² | -0.08434575 | 0.3864423 | -0.2182622 | 0.8334514 | -0.9981367 | 0.8294452
磷萃取率/% | 完整二次 | C² | 0.82351925 | 0.3864423 | 2.131028 | 0.07056305 | -0.09027166 | 1.73731
氟选择性系数β | 完整二次 | Intercept | 108.90332 | 13.08224 | 8.324516 | 7.065011e-05 | 77.96874 | 139.8379
氟选择性系数β | 完整二次 | A | 20.9139125 | 10.34242 | 2.022149 | 0.08286717 | -3.542022 | 45.36985
氟选择性系数β | 完整二次 | B | -63.90655 | 10.34242 | -6.179072 | 0.0004544333 | -88.36248 | -39.45062
氟选择性系数β | 完整二次 | C | 10.3485375 | 10.34242 | 1.000592 | 0.3503497 | -14.1074 | 34.80447
氟选择性系数β | 完整二次 | AB | -25.72715 | 14.62639 | -1.758954 | 0.1219884 | -60.31306 | 8.858765
氟选择性系数β | 完整二次 | AC | 4.088575 | 14.62639 | 0.2795341 | 0.7879142 | -30.49734 | 38.67449
氟选择性系数β | 完整二次 | BC | -6.18825 | 14.62639 | -0.423088 | 0.6849259 | -40.77416 | 28.39766
氟选择性系数β | 完整二次 | A² | 13.4514525 | 14.25604 | 0.9435616 | 0.376812 | -20.25873 | 47.16163
氟选择性系数β | 完整二次 | B² | 40.1302275 | 14.25604 | 2.814963 | 0.02596027 | 6.420048 | 73.84041
氟选择性系数β | 完整二次 | C² | -37.8166475 | 14.25604 | -2.652675 | 0.03281403 | -71.52683 | -4.106468

## 编码及实际方程
响应 | 模型 | 表达 | 方程
氟萃取率/% | 完整二次 | 编码因素 | 85.2202200 + 0.8680875A + 5.0948125B − 0.1393000C − 0.0714500AB + 0.8900750AC + 1.3676250BC − 0.2415600A² − 1.8738100B² − 0.4690850C²
氟萃取率/% | 完整二次 | 实际因素 | 73.6996334 + 0.0738797T + 30.3847646R − 35.6053474C₀ − 0.0214565T·R + 0.4450375T·C₀ + 20.5349099R·C₀ − 0.0024156T² − 16.8980692R² − 11.7271250C₀²
磷萃取率/% | 线性 | 编码因素 | 5.6044035 − 0.2708350A + 3.6883450B − 0.3503375C
磷萃取率/% | 线性 | 实际因素 | -1.4179226 − 0.0270835T + 11.0761111R − 1.7516875C₀
磷萃取率/% | 完整二次 | 编码因素 | 5.0669340 − 0.2708350A + 3.6883450B − 0.3503375C + 0.5307175AB + 0.2142475AC + 0.1349725BC + 0.4029492A² − 0.0843458B² + 0.8235193C²
磷萃取率/% | 完整二次 | 实际因素 | 71.6640162 − 0.9785956T − 2.9760816R − 54.0597829C₀ + 0.1593746T·R + 0.1071237T·C₀ + 2.0266141R·C₀ + 0.0040295T² − 0.7606323R² + 20.5879813C₀²
氟选择性系数β | 完整二次 | 编码因素 | 108.9033200 + 20.9139125A − 63.9065500B + 10.3485375C − 25.7271500AB + 4.0885750AC − 6.1882500BC + 13.4514525A² + 40.1302275B² − 37.8166475C²
氟选择性系数β | 完整二次 | 实际因素 | -116.2005832 − 15.0944946T − 166.0868240R + 1861.7272917C₀ − 7.7258709T·R + 2.0442875T·C₀ − 92.9166667R·C₀ + 0.1345145T² + 361.8954766R² − 945.4161875C₀²

## 逐点诊断
响应 | 模型 | 运行 | 实测 | 拟合 | 残差 | 外学生化残差 | Cook_D | 杠杆值 | Bonferroni校正p | Bonferroni临界值
氟萃取率/% | 完整二次 | 1 | 77.1194 | 77.0705 | 0.0489 | 0.2190618 | 0.01666256 | 0.75 | 1 | 4.819633
氟萃取率/% | 完整二次 | 2 | 85.0926 | 85.22022 | -0.12762 | -0.3210483 | 0.002955495 | 0.2 | 1 | 4.819633
氟萃取率/% | 完整二次 | 3 | 85.8652 | 85.22022 | 0.64498 | 2.133454 | 0.07548928 | 0.2 | 1 | 4.819633
氟萃取率/% | 完整二次 | 4 | 88.9474 | 88.9963 | -0.0489 | -0.2190618 | 0.01666256 | 0.75 | 1 | 4.819633
氟萃取率/% | 完整二次 | 5 | 82.7763 | 82.6121125 | 0.1641875 | 0.767744 | 0.187847 | 0.75 | 1 | 4.819633
氟萃取率/% | 完整二次 | 6 | 88.9922 | 89.2004625 | -0.2082625 | -1.004344 | 0.302236 | 0.75 | 1 | 4.819633
氟萃取率/% | 完整二次 | 7 | 76.0625 | 76.2755875 | -0.2130875 | -1.031685 | 0.3164025 | 0.75 | 1 | 4.819633
氟萃取率/% | 完整二次 | 8 | 79.4977 | 79.2894375 | 0.2082625 | 1.004344 | 0.302236 | 0.75 | 1 | 4.819633
氟萃取率/% | 完整二次 | 9 | 86.3856 | 86.1284375 | 0.2571625 | 1.298772 | 0.4608285 | 0.75 | 1 | 4.819633
氟萃取率/% | 完整二次 | 10 | 87.4471 | 87.403025 | 0.044075 | 0.1972989 | 0.01353657 | 0.75 | 1 | 4.819633
氟萃取率/% | 完整二次 | 11 | 84.9271 | 85.22022 | -0.29312 | -0.7660578 | 0.01559135 | 0.2 | 1 | 4.819633
氟萃取率/% | 完整二次 | 12 | 78.9055 | 78.949575 | -0.044075 | -0.1972989 | 0.01353657 | 0.75 | 1 | 4.819633
氟萃取率/% | 完整二次 | 13 | 85.4887 | 85.22022 | 0.26848 | 0.6962001 | 0.01308027 | 0.2 | 1 | 4.819633
氟萃取率/% | 完整二次 | 14 | 86.9569 | 86.7438125 | 0.2130875 | 1.031685 | 0.3164025 | 0.75 | 1 | 4.819633
氟萃取率/% | 完整二次 | 15 | 84.4137 | 84.6708625 | -0.2571625 | -1.298772 | 0.4608285 | 0.75 | 1 | 4.819633
氟萃取率/% | 完整二次 | 16 | 84.4627 | 84.6268875 | -0.1641875 | -0.767744 | 0.187847 | 0.75 | 1 | 4.819633
氟萃取率/% | 完整二次 | 17 | 84.7275 | 85.22022 | -0.49272 | -1.420782 | 0.04405479 | 0.2 | 1 | 4.819633
磷萃取率/% | 线性 | 1 | 1.63611 | 2.186894 | -0.5507835 | -0.7631549 | 0.06721504 | 0.3088235 | 1 | 3.717329
磷萃取率/% | 线性 | 2 | 5.6442 | 5.604404 | 0.03979647 | 0.04615115 | 3.604709e-05 | 0.05882353 | 1 | 3.717329
磷萃取率/% | 线性 | 3 | 4.84424 | 5.604404 | -0.7601635 | -0.9114699 | 0.0131521 | 0.05882353 | 1 | 3.717329
磷萃取率/% | 线性 | 4 | 10.1964 | 9.021914 | 1.174486 | 1.788566 | 0.3056333 | 0.3088235 | 1 | 3.717329
磷萃取率/% | 线性 | 5 | 6.67532 | 5.524901 | 1.150419 | 1.742519 | 0.2932356 | 0.3088235 | 1 | 3.717329
磷萃取率/% | 线性 | 6 | 8.93414 | 8.942411 | -0.008271029 | -0.01119186 | 1.515737e-05 | 0.3088235 | 1 | 3.717329
磷萃取率/% | 线性 | 7 | 1.81942 | 1.565721 | 0.253699 | 0.3449866 | 0.01426074 | 0.3088235 | 1 | 3.717329
磷萃取率/% | 线性 | 8 | 2.94802 | 2.266396 | 0.681624 | 0.9568679 | 0.1029424 | 0.3088235 | 1 | 3.717329
磷萃取率/% | 线性 | 9 | 5.36879 | 4.983231 | 0.385559 | 0.5277319 | 0.03293716 | 0.3088235 | 1 | 3.717329
磷萃取率/% | 线性 | 10 | 8.48328 | 9.563584 | -1.080304 | -1.612386 | 0.2585807 | 0.3088235 | 1 | 3.717329
磷萃取率/% | 线性 | 11 | 4.47581 | 5.604404 | -1.128594 | -1.413437 | 0.02899053 | 0.05882353 | 1 | 3.717329
磷萃取率/% | 线性 | 12 | 1.22636 | 1.645224 | -0.4188635 | -0.5745202 | 0.03887314 | 0.3088235 | 1 | 3.717329
磷萃取率/% | 线性 | 13 | 5.48297 | 5.604404 | -0.1214335 | -0.140928 | 0.0003356281 | 0.05882353 | 1 | 3.717329
磷萃取率/% | 线性 | 14 | 9.52285 | 9.643086 | -0.120236 | -0.1628751 | 0.003203125 | 0.3088235 | 1 | 3.717329
磷萃取率/% | 线性 | 15 | 7.64651 | 6.225576 | 1.420934 | 2.311442 | 0.4473551 | 0.3088235 | 0.6693449 | 3.717329
磷萃取率/% | 线性 | 16 | 5.48299 | 5.683906 | -0.200916 | -0.2727073 | 0.00894404 | 0.3088235 | 1 | 3.717329
磷萃取率/% | 线性 | 17 | 4.88745 | 5.604404 | -0.7169535 | -0.8563911 | 0.01169939 | 0.05882353 | 1 | 3.717329
磷萃取率/% | 完整二次 | 1 | 1.63611 | 2.498745 | -0.862635 | -3.54021 | 1.420135 | 0.75 | 0.2076684 | 4.819633
磷萃取率/% | 完整二次 | 2 | 5.6442 | 5.066934 | 0.577266 | 0.7919417 | 0.01656137 | 0.2 | 1 | 4.819633
磷萃取率/% | 完整二次 | 3 | 4.84424 | 5.066934 | -0.222694 | -0.2927637 | 0.002464684 | 0.2 | 1 | 4.819633
磷萃取率/% | 完整二次 | 4 | 10.1964 | 9.333765 | 0.862635 | 3.54021 | 1.420135 | 0.75 | 0.2076684 | 4.819633
磷萃取率/% | 完整二次 | 5 | 6.67532 | 5.9996525 | 0.6756675 | 2.062596 | 0.8712475 | 0.75 | 1 | 4.819633
磷萃取率/% | 完整二次 | 6 | 8.93414 | 9.2790875 | -0.3449475 | -0.8529173 | 0.2270814 | 0.75 | 1 | 4.819633
磷萃取率/% | 完整二次 | 7 | 1.81942 | 1.6324525 | 0.1869675 | 0.4436905 | 0.06671258 | 0.75 | 1 | 4.819633
磷萃取率/% | 完整二次 | 8 | 2.94802 | 2.6030725 | 0.3449475 | 0.8529173 | 0.2270814 | 0.75 | 1 | 4.819633
磷萃取率/% | 完整二次 | 9 | 5.36879 | 5.8864775 | -0.5176875 | -1.389894 | 0.511459 | 0.75 | 1 | 4.819633
磷萃取率/% | 完整二次 | 10 | 8.48328 | 8.814 | -0.33072 | -0.8137625 | 0.2087355 | 0.75 | 1 | 4.819633
磷萃取率/% | 完整二次 | 11 | 4.47581 | 5.066934 | -0.591124 | -0.8130205 | 0.01736607 | 0.2 | 1 | 4.819633
磷萃取率/% | 完整二次 | 12 | 1.22636 | 0.89564 | 0.33072 | 0.8137625 | 0.2087355 | 0.75 | 1 | 4.819633
磷萃取率/% | 完整二次 | 13 | 5.48297 | 5.066934 | 0.416036 | 0.5569353 | 0.008602131 | 0.2 | 1 | 4.819633
磷萃取率/% | 完整二次 | 14 | 9.52285 | 9.7098175 | -0.1869675 | -0.4436905 | 0.06671258 | 0.75 | 1 | 4.819633
磷萃取率/% | 完整二次 | 15 | 7.64651 | 7.1288225 | 0.5176875 | 1.389894 | 0.511459 | 0.75 | 1 | 4.819633
磷萃取率/% | 完整二次 | 16 | 5.48299 | 6.1586575 | -0.6756675 | -2.062596 | 0.8712475 | 0.75 | 1 | 4.819633
磷萃取率/% | 完整二次 | 17 | 4.88745 | 5.066934 | -0.179484 | -0.2353695 | 0.001601016 | 0.2 | 1 | 4.819633
氟选择性系数β | 完整二次 | 1 | 202.637 | 179.7504875 | 22.8865125 | 1.79654 | 0.7345244 | 0.75 | 1 | 4.819633
氟选择性系数β | 完整二次 | 2 | 95.4236 | 108.90332 | -13.47972 | -0.4862831 | 0.006635559 | 0.2 | 1 | 4.819633
氟选择性系数β | 完整二次 | 3 | 119.326 | 108.90332 | 10.42268 | 0.3730552 | 0.003967113 | 0.2 | 1 | 4.819633
氟选择性系数β | 完整二次 | 4 | 70.8787 | 93.7652125 | -22.8865125 | -1.79654 | 0.7345244 | 0.75 | 1 | 4.819633
氟选择性系数β | 完整二次 | 5 | 67.1899 | 69.884175 | -2.694275 | -0.1709569 | 0.0101796 | 0.75 | 1 | 4.819633
氟选择性系数β | 完整二次 | 6 | 82.4053 | 51.4706375 | 30.9346625 | 3.259094 | 1.341954 | 0.75 | 0.2935627 | 4.819633
氟选择性系数β | 完整二次 | 7 | 171.468 | 191.6602375 | -20.1922375 | -1.498263 | 0.5717628 | 0.75 | 1 | 4.819633
氟选择性系数β | 完整二次 | 8 | 127.652 | 158.5866625 | -30.9346625 | -3.259094 | 1.341954 | 0.75 | 0.2935627 | 4.819633
氟选择性系数β | 完整二次 | 9 | 111.841 | 119.88915 | -8.04815 | -0.5208193 | 0.09083205 | 0.75 | 1 | 4.819633
氟选择性系数β | 完整二次 | 10 | 75.1513 | 103.3916875 | -28.2403875 | -2.614553 | 1.118377 | 0.75 | 0.6778963 | 4.819633
氟选择性系数β | 完整二次 | 11 | 120.252 | 108.90332 | 11.34868 | 0.4070763 | 0.004703341 | 0.2 | 1 | 4.819633
氟选择性系数β | 完整二次 | 12 | 301.273 | 273.0326125 | 28.2403875 | 2.614553 | 1.118377 | 0.75 | 0.6778963 | 4.819633
氟选择性系数β | 完整二次 | 13 | 101.554 | 108.90332 | -7.34932 | -0.2615309 | 0.001972469 | 0.2 | 1 | 4.819633
氟选择性系数β | 完整二次 | 14 | 63.3423 | 43.1500625 | 20.1922375 | 1.498263 | 0.5717628 | 0.75 | 1 | 4.819633
氟选择性系数β | 完整二次 | 15 | 65.4124 | 57.36425 | 8.04815 | 0.5208193 | 0.09083205 | 0.75 | 1 | 4.819633
氟选择性系数β | 完整二次 | 16 | 93.7092 | 91.014925 | 2.694275 | 0.1709569 | 0.0101796 | 0.75 | 1 | 4.819633
氟选择性系数β | 完整二次 | 17 | 107.961 | 108.90332 | -0.94232 | -0.03334672 | 3.242744e-05 | 0.2 | 1 | 4.819633

## 逐运行Pareto
Run | Temperature | Ratio | Initial_F | F | P | beta | D_observed
12 | 95 | 0.667 | 1 | 78.9055 | 1.22636 | 301.273 | 0.4689151
8 | 85 | 0.667 | 0.8 | 79.4977 | 2.94802 | 127.652 | 0.4633456
11 | 85 | 1 | 1 | 84.9271 | 4.47581 | 120.252 | 0.6612392
3 | 85 | 1 | 1 | 85.8652 | 4.84424 | 119.326 | 0.6725832
9 | 95 | 1 | 1.2 | 86.3856 | 5.36879 | 111.841 | 0.6555106
10 | 75 | 1.333 | 1 | 87.4471 | 8.48328 | 75.1513 | 0.4100732
6 | 85 | 1.333 | 1.2 | 88.9922 | 8.93414 | 82.4053 | 0.375126

## 按工况汇总
Temperature | Ratio | Initial_F | n | Runs | F_mean | F_SD | P_mean | P_SD | beta_mean | D_from_means
95 | 1 | 1.2 | 1 | 9 | 86.3856 |  | 5.36879 |  | 111.841 | 0.6555106
85 | 1 | 1 | 5 | 2,3,11,13,17 | 85.22022 | 0.4563606 | 5.066934 | 0.4841376 | 108.90332 | 0.636412
95 | 1 | 0.8 | 1 | 16 | 84.4627 |  | 5.48299 |  | 93.7092 | 0.58428
95 | 0.667 | 1 | 1 | 12 | 78.9055 |  | 1.22636 |  | 301.273 | 0.4689151
85 | 0.667 | 0.8 | 1 | 8 | 79.4977 |  | 2.94802 |  | 127.652 | 0.4633456
75 | 1 | 1.2 | 1 | 5 | 82.7763 |  | 6.67532 |  | 67.1899 | 0.4514719
75 | 1 | 0.8 | 1 | 15 | 84.4137 |  | 7.64651 |  | 65.4124 | 0.428493
75 | 1.333 | 1 | 1 | 10 | 87.4471 |  | 8.48328 |  | 75.1513 | 0.4100732
85 | 1.333 | 1.2 | 1 | 6 | 88.9922 |  | 8.93414 |  | 82.4053 | 0.375126
75 | 0.667 | 1 | 1 | 1 | 77.1194 |  | 1.63611 |  | 202.637 | 0.2792993
85 | 1.333 | 0.8 | 1 | 14 | 86.9569 |  | 9.52285 |  | 63.3423 | 0.2515331
85 | 0.667 | 1.2 | 1 | 7 | 76.0625 |  | 1.81942 |  | 171.468 | 0
95 | 1.333 | 1 | 1 | 4 | 88.9474 |  | 10.1964 |  | 70.8787 | 0

## 工况均值Pareto
Temperature | Ratio | Initial_F | n | Runs | F_mean | F_SD | P_mean | P_SD | beta_mean | D_from_means
95 | 0.667 | 1 | 1 | 12 | 78.9055 |  | 1.22636 |  | 301.273 | 0.4689151
85 | 0.667 | 0.8 | 1 | 8 | 79.4977 |  | 2.94802 |  | 127.652 | 0.4633456
85 | 1 | 1 | 5 | 2,3,11,13,17 | 85.22022 | 0.4563606 | 5.066934 | 0.4841376 | 108.90332 | 0.636412
95 | 1 | 1.2 | 1 | 9 | 86.3856 |  | 5.36879 |  | 111.841 | 0.6555106
75 | 1.333 | 1 | 1 | 10 | 87.4471 |  | 8.48328 |  | 75.1513 | 0.4100732
85 | 1.333 | 1.2 | 1 | 6 | 88.9922 |  | 8.93414 |  | 82.4053 | 0.375126

## 候选及预测区间
说明 | 温度/°C | 相比 | 初始氟含量/% | D | 氟预测/% | 氟均值CI下限 | 氟均值CI上限 | 氟单次PI下限 | 氟单次PI上限 | 磷预测/% | 磷均值CI下限 | 磷均值CI上限 | 磷单次PI下限 | 磷单次PI上限
数值搜索点，非实测 | 95 | 0.9919046 | 1.195138 | 0.6727443 | 85.97705 | 85.14398 | 86.81012 | 84.68984 | 87.26426 | 4.902082 | 3.886636 | 5.917529 | 2.796044 | 7.008121
取整验证点，非实测 | 95 | 0.992 | 1.195 | 0.6727291 | 85.97903 | 85.14643 | 86.81163 | 84.69213 | 87.26594 | 4.903381 | 3.888219 | 5.918542 | 2.797479 | 7.009282