## 说明
项目 | 说明
用户目标 | 考虑能耗，提高氟萃取率并降低磷损失；氟萃取率至少80%，磷损失最多5%。暂无能耗数据，用户要求先比较低温方案。
边界 | 温度75–95°C、相比0.667–1.333、初始氟0.8–1.2%；编码绝对值和≤2，保持在原BBD设计点凸包内。不外推低于75°C。
能耗状态 | 未测量或估计任何kWh。最低温候选只用于筛选，不能称为实际能耗最低。相比改变会影响相体积和热负荷，实际必须按同一处理量比较。
数据与模型 | 采用用户确认的正式更正截图数据及显示精度。氟完整二次、磷线性；β不用于可靠寻优。
优化规则 | 先最低温度，再在该温度下最大化氟预测值；分别以点预测、均值95%CI界、单次95%PI界约束F≥80、P≤5。三种约束解释不同。
平均与单次 | 均值CI描述同条件下平均响应的不确定性，单次PI描述下一次实验波动。均值达标不保证每个批次达标。
区间限制 | 各响应为固定模型点位的边际95%区间；不等于批次质量保证，未计入选模、寻优、测量系统、截图舍入与放大误差。
推荐比较 | A：75°C/相比0.830/初始氟1%；B：90°C/相比0.770/初始氟1%。各至少3次独立全流程重复，并实测同一边界内的总耗电与进料量。
控制条件 | 两方案初始氟相同。记录并尽量统一起始温度、处理进料量、保温/萃取时长和搅拌强度；记录两相实际体积，相比方向需确认。
能耗指标 | 单位处理量能耗=本批总耗电(kWh)/进料水相体积(m³)；单位回收氟能耗=总耗电/实测回收氟质量(kg)。模板采用实测进料氟浓度，不能把因素百分含量直接当kg/m³。
模板说明 | 能耗记录页为未来试验计划，实测响应和能耗均留空。计算列仅在所需实测输入齐全时显示；不将旧版响应配到新批次能耗。
公平计量 | 总耗电应覆盖统一约定的加热、保温、搅拌等本批过程；若包括再生/冷却/泵送，应对所有方案采用一致范围。额定功率×时间仅是估算，不能替代真实平均功率或电表积分。

## 候选与区间
方案 | 温度/°C | 相比 | 初始氟含量/% | 氟预测/% | 磷损失预测/% | 氟均值CI下限 | 氟均值CI上限 | 氟单次PI下限 | 氟单次PI上限 | 磷均值CI下限 | 磷均值CI上限 | 磷单次PI下限 | 磷单次PI上限 | 点预测达标 | 均值CI界达标 | 单次PI界达标
点预测约束最低温候选 | 75 | 0.899 | 0.862 | 83.1444 | 4.998284 | 82.44129 | 83.84752 | 81.93723 | 84.35158 | 4.066873 | 5.929695 | 2.931452 | 7.065116 | TRUE | FALSE | FALSE
均值CI约束最低温候选 | 75 | 0.824 | 0.909 | 81.55676 | 4.085247 | 80.87891 | 82.23461 | 80.36413 | 82.7494 | 3.172695 | 4.997798 | 2.026845 | 6.143648 | TRUE | TRUE | FALSE
单次PI约束边界候选 | 87.1 | 0.77 | 0.976 | 81.09027 | 3.042063 | 80.62915 | 81.55138 | 80.00605 | 82.17448 | 2.387734 | 3.696393 | 1.084408 | 4.999718 | TRUE | TRUE | TRUE
低温验证A | 75 | 0.83 | 1 | 80.98479 | 3.9923 | 80.35057 | 81.619 | 79.8164 | 82.15317 | 3.133995 | 4.850605 | 1.957366 | 6.027233 | TRUE | TRUE | FALSE
保守验证B | 90 | 0.77 | 1 | 81.2057 | 2.92148 | 80.72378 | 81.68763 | 80.11247 | 82.29893 | 2.207592 | 3.635369 | 0.9431216 | 4.899839 | TRUE | TRUE | TRUE

## 同相比同浓度温度比较
方案 | 温度/°C | 相比 | 初始氟含量/% | 氟预测/% | 磷损失预测/% | 氟均值CI下限 | 氟均值CI上限 | 氟单次PI下限 | 氟单次PI上限 | 磷均值CI下限 | 磷均值CI上限 | 磷单次PI下限 | 磷单次PI上限 | 点预测达标 | 均值CI界达标 | 单次PI界达标
相比1的条件预测 | 75 | 1 | 1 | 84.1105725 | 5.875239 | 83.51977 | 84.70138 | 82.96517 | 85.25598 | 5.084173 | 6.666304 | 3.86774 | 7.882737 | FALSE | FALSE | FALSE
相比1的条件预测 | 80 | 1 | 1 | 84.72578625 | 5.739821 | 84.29125 | 85.16032 | 83.6526 | 85.79897 | 5.186075 | 6.293567 | 3.813451 | 7.666191 | FALSE | FALSE | FALSE
相比1的条件预测 | 85 | 1 | 1 | 85.22022 | 5.604404 | 84.78138 | 85.65906 | 84.14529 | 86.29515 | 5.156909 | 6.051898 | 3.705847 | 7.50296 | FALSE | FALSE | FALSE
相比1的条件预测 | 90 | 1 | 1 | 85.59387375 | 5.468986 | 85.15934 | 86.02841 | 84.52069 | 86.66706 | 4.91524 | 6.022732 | 3.542616 | 7.395356 | FALSE | FALSE | FALSE
相比1的条件预测 | 95 | 1 | 1 | 85.8467475 | 5.333569 | 85.25594 | 86.43755 | 84.70134 | 86.99215 | 4.542503 | 6.124634 | 3.32607 | 7.341067 | FALSE | FALSE | FALSE
相比1的条件预测 | 75 | 1 | 1.2 | 82.6121125 | 5.524901 | 81.7623 | 83.46192 | 81.31401 | 83.91022 | 4.499563 | 6.550239 | 3.414075 | 7.635727 | FALSE | FALSE | FALSE
相比1的条件预测 | 80 | 1 | 1.2 | 83.67236375 | 5.389484 | 83.04034 | 84.30439 | 82.50516 | 84.83956 | 4.533815 | 6.245152 | 3.355661 | 7.423306 | FALSE | FALSE | FALSE
相比1的条件预测 | 85 | 1 | 1.2 | 84.611835 | 5.254066 | 84.02103 | 85.20264 | 83.46643 | 85.75724 | 4.463001 | 6.045131 | 3.246567 | 7.261565 | FALSE | FALSE | FALSE
相比1的条件预测 | 90 | 1 | 1.2 | 85.43052625 | 5.118649 | 84.7985 | 86.06255 | 84.26333 | 86.59773 | 4.26298 | 5.974317 | 3.084826 | 7.152471 | FALSE | FALSE | FALSE
相比1的条件预测 | 95 | 1 | 1.2 | 86.1284375 | 4.983231 | 85.27863 | 86.97825 | 84.83033 | 87.42654 | 3.957893 | 6.008569 | 2.872405 | 7.094057 | TRUE | FALSE | FALSE

## 能耗记录模板
计划编号 | 重复 | 温度/°C | 相比 | 初始氟含量/% | 起始温度/°C | 进料水相体积/L | 本批实测氟萃取率/% | 本批实测磷损失/% | 本批总耗电/kWh | 总运行时间/min | 实测进料氟浓度/kg·m⁻³ | 单位处理量能耗/kWh·m⁻³ | 单位回收氟能耗/kWh·kg⁻¹ | 本批质量判定 | 保温或萃取时间/min | 搅拌转速/rpm
A-1 | 1 | 75 | 0.83 | 1
A-2 | 2 | 75 | 0.83 | 1
A-3 | 3 | 75 | 0.83 | 1
B-1 | 1 | 90 | 0.77 | 1
B-2 | 2 | 90 | 0.77 | 1
B-3 | 3 | 90 | 0.77 | 1

## 正式更正数据
Std | Run | Temperature | Ratio | Initial_F | F | P | beta
1 | 1 | 75 | 0.667 | 1 | 77.1194 | 1.63611 | 202.637
15 | 2 | 85 | 1 | 1 | 85.0926 | 5.6442 | 95.4236
17 | 3 | 85 | 1 | 1 | 85.8652 | 4.84424 | 119.326
4 | 4 | 95 | 1.333 | 1 | 88.9474 | 10.1964 | 70.8787
7 | 5 | 75 | 1 | 1.2 | 82.7763 | 6.67532 | 67.1899
12 | 6 | 85 | 1.333 | 1.2 | 88.9922 | 8.93414 | 82.4053
11 | 7 | 85 | 0.667 | 1.2 | 76.0625 | 1.81942 | 171.468
9 | 8 | 85 | 0.667 | 0.8 | 79.4977 | 2.94802 | 127.652
8 | 9 | 95 | 1 | 1.2 | 86.3856 | 5.36879 | 111.841
3 | 10 | 75 | 1.333 | 1 | 87.4471 | 8.48328 | 75.1513
14 | 11 | 85 | 1 | 1 | 84.9271 | 4.47581 | 120.252
2 | 12 | 95 | 0.667 | 1 | 78.9055 | 1.22636 | 301.273
16 | 13 | 85 | 1 | 1 | 85.4887 | 5.48297 | 101.554
10 | 14 | 85 | 1.333 | 0.8 | 86.9569 | 9.52285 | 63.3423
5 | 15 | 75 | 1 | 0.8 | 84.4137 | 7.64651 | 65.4124
6 | 16 | 95 | 1 | 0.8 | 84.4627 | 5.48299 | 93.7092
13 | 17 | 85 | 1 | 1 | 84.7275 | 4.88745 | 107.961