## 说明
项目 | 说明
数据依据 | 用户已确认以Sheet1为准；Sheet2仅用于差异审计及敏感性附表，不替换、不平均两套浓度。原始文件未修改。
优化目标 | 用户确认：同时提高氟萃取率、降低磷损失率。未给经济权重或硬性门槛，本报告用等权几何期望度提供一组探索性验证点。
设计 | 三因素三水平Box–Behnken设计，17次运行、13个独立条件、5次中心重复（运行2/3/11/13/17）。
单位与体积假设 | 原表未注明温度、初始氟含量、浓度和体积单位。沿用Sheet1公式，初始萃余水相体积为50，F列视为萃取后萃余相体积。Sheet2相别表头存在歧义，需结合实验记录核实。
重算公式 | 氟萃取率=100×[1−V后×C氟后/(50×C氟前)]；磷损失率同理。β=[(50C氟前−V后C氟后)/C氟后]÷[(50C磷前−V后C磷后)/C磷后]。
选择性系数 | β为无量纲分离因子；同次实验共有的有机相体积在比值中抵消。未报告未经相体积核实的单独分配系数。Sheet2少数行的β/100不是标准β，不采用此缩放。
编码 | A=(温度−85)/10；B=(相比−1)/0.333；C=(初始氟含量−1)/0.2。相比按原表0.667/1.333计算，未替换成精确2/3、4/3。
模型与检验 | 普通最小二乘；α=0.05。主报告保留完整二次方程，单项检验为控制其他项后的偏F检验（非顺序SS）；失拟以5次中心重复估计纯误差。
模型选择 | 氟保留完整二次以描述曲率；磷线性预测R²优于完整二次，且新增交互和平方项不显著，因此验证点使用磷线性模型。未删实验、未调整观测值。
预测能力 | 预测R²=1−PRESS/SST，PRESS由逐次留一法计算；这是内部交叉验证，不能替代独立验证或自动修正模型选择偏差。氟调整与预测R²差约0.216，需验证。
异常点 | 磷线性模型运行8的外学生化残差约4.198、Bonferroni校正p约0.021，属于应优先核查的模型异常点，但不等于已确认测量错误。主分析仍保留全部17点。
优化敏感性 | 仅作诊断的留出运行8会使候选初始氟含量由约1.108变为约0.972，说明优化位置不稳健；磷二次模型也改变预测水平。未以这些替代主分析或删除观测。
优化范围 | 每个编码因素在[−1,1]，且¦A¦+¦B¦+¦C¦≤2，限制在BBD实际设计点凸包内；不在未覆盖的立方体角点寻优。
期望度 | d氟=clip[(预测氟−观测最小氟)/(观测最大氟−观测最小氟),0,1]；d磷=clip[(观测最大磷−预测磷)/(观测最大磷−观测最小磷),0,1]；D=√(d氟×d磷)。权重均为1。实测排名采用同一归一化范围并代入实测响应，模型搜索代入预测响应。
预测区间 | CI为模型均值95%区间，PI为同条件下一次独立实验95%预测区间；均以模型正确且独立同方差为前提，不含选模/寻优/原始测量系统误差。
验证计划 | 验证点建议至少3次独立全流程萃取重复，同时测定前后浓度及体积；与邻近中心点比较。结果落在区间内并不等于已证明模型正确。
软件 | 使用Python数值方法重现常用响应面流程，未运行专有Design-Expert软件；CSV可手动映射因素/响应后导入，非原生项目文件。
原始SHA256 | a020fc1c60a207678010df034714ed2bdadf1cfcbdcfae3bb5db3f321fbbc775

## 因素水平
因素 | 低水平 | 中心 | 高水平 | 单位
A 温度 | 75 | 85 | 95 | 原表未标注
B 相比 | 0.667 | 1 | 1.333 | 原表未解释比值方向
C 初始氟含量 | 0.8 | 1 | 1.2 | 原表未标注

## 字段说明
字段 | 解释
Std | 原Sheet1 A列的设计标准序号
Run | 原Sheet1 B列的运行顺序
Temperature | 温度，原C列
Ratio | 相比，原D列，方向未标注
Initial_F | 初始氟含量因素水平，原E列；区别于测定浓度F_before
V_after | 萃取后体积，原F列；沿原公式作为萃余相体积
F_before | 萃取前氟浓度，原J列
P_before | 萃取前磷浓度，原K列
F_after | 萃取后氟浓度，原L列
P_after | 萃取后磷浓度，原M列
A/B/C | 三个因素的编码值，见说明中的中心与步长
F | 氟萃取率，单位%
P | 磷损失率，单位%
beta | 无量纲氟/磷选择性系数β
log_beta | β的自然对数，仅用于探索变换
D_observed | 用实测响应和原观测范围计算的等权期望度
R2 | 拟合决定系数
adj_R2 | 调整决定系数
pred_R2_LOO | 逐次留一内部预测决定系数
PRESS | 留一预测残差平方和
RMSE | 残差均方根，响应的原量纲
model_p | 相对仅截距模型的整体F检验p
lack_of_fit_p | 失拟检验p，以中心重复为纯误差来源
adequate_precision | 拟合响应极差/√(参数数×残差MS/样本数)
CI | 固定条件下均值的95%置信区间
PI | 固定条件下一次新实验的95%预测区间

## Sheet1重算数据
Std | Run | Temperature | Ratio | Initial_F | V_after | F_before | P_before | F_after | P_after | Excel_row | A | B | C | F | P | beta | log_beta | D_observed
1 | 1 | 75 | 0.667 | 1 | 48.9 | 15.2223 | 858.258 | 3.5613 | 863.2065 | 2 | -1 | -1 | 0 | 77.11941 | 1.63611 | 202.6375 | 5.311419 | 0.2793035
15 | 2 | 85 | 1 | 1 | 48 | 15.2223 | 858.258 | 2.3638 | 843.5585 | 3 | 0 | 0 | 0 | 85.09261 | 5.644205 | 95.42363 | 4.558326 | 0.5953398
17 | 3 | 85 | 1 | 1 | 48 | 15.2223 | 858.258 | 2.2413 | 850.7103 | 4 | 0 | 0 | 0 | 85.86516 | 4.844244 | 119.326 | 4.781859 | 0.6725808
4 | 4 | 95 | 1.333 | 1 | 46.5 | 15.2223 | 858.258 | 1.8091 | 828.7599 | 5 | 1 | 1 | 0 | 88.94738 | 10.19639 | 70.87866 | 4.260969 | 0
7 | 5 | 75 | 1 | 1.2 | 48 | 18.2461 | 867.7729 | 3.2736 | 843.5899 | 6 | -1 | 0 | 1 | 82.77629 | 6.675317 | 67.18986 | 4.207522 | 0.451471
12 | 6 | 85 | 1.333 | 1.2 | 47.5 | 18.2461 | 867.7729 | 2.1142 | 831.8367 | 7 | 0 | 1 | 1 | 88.99222 | 8.934139 | 82.40534 | 4.41165 | 0.3751244
11 | 7 | 85 | 0.667 | 1.2 | 49 | 18.2461 | 867.7729 | 4.4568 | 869.3719 | 8 | 0 | -1 | 1 | 76.06248 | 1.81942 | 171.4683 | 5.144398 | 0
9 | 8 | 85 | 0.667 | 0.8 | 48.5 | 12.4184 | 864.5608 | 2.5876 | 844.4 | 9 | 0 | -1 | -1 | 79.78828 | 5.261955 | 71.0744 | 4.263727 | 0.3981408
8 | 9 | 95 | 1 | 1.2 | 48 | 18.2461 | 867.7729 | 2.6248 | 865.0241 | 10 | 1 | 0 | 1 | 86.18988 | 4.304094 | 138.762 | 4.93276 | 0.7172976
3 | 10 | 75 | 1.333 | 1 | 47.2 | 15.2223 | 858.258 | 2.0242 | 832.044 | 11 | -1 | 1 | 0 | 87.44707 | 8.483284 | 75.15131 | 4.319504 | 0.4100704
14 | 11 | 85 | 1 | 1 | 48.5 | 15.2223 | 858.258 | 2.3654 | 845.2 | 12 | 0 | 0 | 0 | 84.92713 | 4.47581 | 120.2519 | 4.789589 | 0.6612396
2 | 12 | 95 | 0.667 | 1 | 48.9 | 15.2223 | 858.258 | 3.2833 | 866.8023 | 13 | 1 | -1 | 0 | 78.9055 | 1.226362 | 301.2732 | 5.708017 | 0.4689164
16 | 13 | 85 | 1 | 1 | 48 | 15.2223 | 858.258 | 2.301 | 845 | 14 | 0 | 0 | 0 | 85.48866 | 5.482967 | 101.5536 | 4.620587 | 0.6189337
10 | 14 | 85 | 1.333 | 0.8 | 47.5 | 12.4184 | 864.5608 | 1.705 | 823.4 | 15 | 0 | 1 | -1 | 86.95685 | 9.522847 | 63.34227 | 4.148553 | 0.2515305
5 | 15 | 75 | 1 | 0.8 | 47.96 | 12.4184 | 864.5608 | 2.3906 | 859.3698 | 16 | -1 | 0 | -1 | 81.53495 | 4.655923 | 90.42349 | 4.504504 | 0.5112968
6 | 16 | 95 | 1 | 0.8 | 48.1 | 12.4184 | 864.5608 | 2.0057 | 849.4356 | 17 | 1 | 0 | -1 | 84.46271 | 5.482987 | 93.70923 | 4.540197 | 0.5842798
13 | 17 | 85 | 1 | 1 | 48 | 15.2223 | 858.258 | 2.4217 | 858.1957 | 18 | 0 | 0 | 0 | 84.72746 | 4.006969 | 132.9036 | 4.889624 | 0.6800125

## 两表差异审计
运行号 | Sheet1行 | Sheet2行 | 字段 | Sheet1 | Sheet2 | Sheet2减Sheet1
8 | 9 | 18 | P_after | 844.4 | 827.1243 | -17.2757
8 | 9 | 18 | P | 5.261955 | 7.200214 | 1.938259
8 | 9 | 18 | beta | 71.0744 | 50.87887 | -20.19553
11 | 12 | 21 | F_after | 2.3654 | 2.7585 | 0.3931
11 | 12 | 21 | P_after | 845.2 | 856.1414 | 10.9414
11 | 12 | 21 | F | 84.92713 | 82.4222 | -2.504924
11 | 12 | 21 | P | 4.47581 | 3.239217 | -1.236593
11 | 12 | 21 | beta | 120.2519 | 140.068 | 19.81611
13 | 14 | 23 | F_after | 2.301 | 1.7479 | -0.5531
13 | 14 | 23 | P_after | 845 | 823.029 | -21.971
13 | 14 | 23 | F | 85.48866 | 88.9768 | 3.488146
13 | 14 | 23 | P | 5.482967 | 7.940521 | 2.457555
13 | 14 | 23 | beta | 101.5536 | 93.58123 | -7.972387
14 | 15 | 24 | F_after | 1.705 | 2.017 | 0.312
14 | 15 | 24 | P_after | 823.4 | 832.4146 | 9.0146
14 | 15 | 24 | F | 86.95685 | 84.57007 | -2.386781
14 | 15 | 24 | P | 9.522847 | 8.532301 | -0.9905457
14 | 15 | 24 | beta | 63.34227 | 58.7563 | -4.585969

## 模型比较
response | model | n | parameters | R2 | adj_R2 | pred_R2_LOO | PRESS | RMSE | CV_percent | adequate_precision | model_F | model_p | SSE | SST | pure_error_SS | pure_error_df | lack_of_fit_SS | lack_of_fit_df | lack_of_fit_F | lack_of_fit_p | df_resid | Shapiro_p
氟萃取率/% | 线性 | 17 | 4 | 0.8855016 | 0.859079 | 0.8011673 | 48.6127 | 1.467435 | 1.750275 | 17.59443 | 33.51292 | 2.199087e-06 | 27.99375 | 244.4905 | 0.8330065 | 4 | 27.16075 | 9 | 14.49142 | 0.01021786 | 13 | 0.6715015
氟萃取率/% | 双因素交互 | 17 | 7 | 0.9197656 | 0.8716249 | 0.7575547 | 59.27557 | 1.400591 | 1.670548 | 14.46191 | 19.1058 | 6.081049e-05 | 19.61655 | 244.4905 | 0.8330065 | 4 | 18.78355 | 6 | 15.03273 | 0.01021656 | 10 | 0.2379178
氟萃取率/% | 完整二次 | 17 | 10 | 0.9806863 | 0.9558544 | 0.7401713 | 63.52563 | 0.8213239 | 0.9796297 | 20.63343 | 39.49305 | 3.537413e-05 | 4.72201 | 244.4905 | 0.8330065 | 4 | 3.889004 | 3 | 6.224848 | 0.05479693 | 7 | 0.691262
磷损失率/% | 线性 | 17 | 4 | 0.8297343 | 0.7904422 | 0.672947 | 36.93766 | 1.216235 | 22.31551 | 12.87524 | 21.11709 | 2.820856e-05 | 19.22996 | 112.9409 | 1.873822 | 4 | 17.35614 | 9 | 4.116633 | 0.09313238 | 13 | 0.1063035
磷损失率/% | 双因素交互 | 17 | 7 | 0.8803799 | 0.8086079 | 0.5074559 | 55.62838 | 1.162325 | 21.32637 | 11.2772 | 12.26634 | 0.000417044 | 13.51 | 112.9409 | 1.873822 | 4 | 11.63618 | 6 | 4.139907 | 0.09518894 | 10 | 0.7173003
磷损失率/% | 完整二次 | 17 | 10 | 0.9263326 | 0.8316174 | 0.06085671 | 106.0677 | 1.09022 | 20.00339 | 10.37203 | 9.780187 | 0.003290675 | 8.320063 | 112.9409 | 1.873822 | 4 | 6.446241 | 3 | 4.586875 | 0.08763318 | 7 | 0.5376953
氟选择性系数β | 线性 | 17 | 4 | 0.5364623 | 0.4294921 | 0.04575169 | 56770.81 | 46.05774 | 39.1927 | 6.981432 | 5.015062 | 0.01586104 | 27577.11 | 59492.7 | 924.7332 | 4 | 26652.37 | 9 | 12.80964 | 0.01285995 | 13 | 0.423139
氟选择性系数β | 双因素交互 | 17 | 7 | 0.6283554 | 0.4053686 | -0.8426892 | 109626.6 | 47.02142 | 40.01274 | 5.472523 | 2.817904 | 0.07135428 | 22110.14 | 59492.7 | 924.7332 | 4 | 21185.41 | 6 | 15.27317 | 0.009919349 | 10 | 0.2718479
氟选择性系数β | 完整二次 | 17 | 10 | 0.820404 | 0.5894949 | -1.649124 | 157603.5 | 39.06889 | 33.24556 | 7.630184 | 3.552931 | 0.0543402 | 10684.65 | 59492.7 | 924.7332 | 4 | 9759.916 | 3 | 14.07241 | 0.01363274 | 7 | 0.9105992
ln(β) | 完整二次 | 17 | 10 | 0.8122157 | 0.5707787 | -1.643516 | 7.732131 | 0.2801169 | 5.997978 | 6.894901 | 3.364089 | 0.06192814 | 0.5492583 | 2.924942 | 0.07314303 | 4 | 0.4761153 | 3 | 8.679165 | 0.03173526 | 7 | 0.9123706

## 模型增项检验
响应 | 新增部分 | SS | df | F | p
氟萃取率/% | 线性 → 双因素交互 | 8.377202 | 3 | 1.423492 | 0.2931381
氟萃取率/% | 双因素交互 → 完整二次 | 14.89454 | 3 | 7.359986 | 0.01435907
磷损失率/% | 线性 → 双因素交互 | 5.719962 | 3 | 1.411291 | 0.296367
磷损失率/% | 双因素交互 → 完整二次 | 5.189935 | 3 | 1.4555 | 0.3064496
氟选择性系数β | 线性 → 双因素交互 | 5466.964 | 3 | 0.8242016 | 0.5099268
氟选择性系数β | 双因素交互 → 完整二次 | 11425.49 | 3 | 2.49512 | 0.1439729

## 模型ANOVA
响应 | 模型 | 来源 | SS | df | MS | F | p
氟萃取率/% | 完整二次 | 模型 | 239.7684 | 9 | 26.64094 | 39.49305 | 3.537413e-05
氟萃取率/% | 完整二次 | 残差 | 4.72201 | 7 | 0.6745729
氟萃取率/% | 完整二次 | 失拟 | 3.889004 | 3 | 1.296335 | 6.224848 | 0.05479693
氟萃取率/% | 完整二次 | 纯误差 | 0.8330065 | 4 | 0.2082516
氟萃取率/% | 完整二次 | 校正总和 | 244.4905 | 16
磷损失率/% | 线性 | 模型 | 93.71095 | 3 | 31.23698 | 21.11709 | 2.820856e-05
磷损失率/% | 线性 | 残差 | 19.22996 | 13 | 1.479228
磷损失率/% | 线性 | 失拟 | 17.35614 | 9 | 1.92846 | 4.116633 | 0.09313238
磷损失率/% | 线性 | 纯误差 | 1.873822 | 4 | 0.4684556
磷损失率/% | 线性 | 校正总和 | 112.9409 | 16
磷损失率/% | 完整二次 | 模型 | 104.6208 | 9 | 11.62454 | 9.780187 | 0.003290675
磷损失率/% | 完整二次 | 残差 | 8.320063 | 7 | 1.18858
磷损失率/% | 完整二次 | 失拟 | 6.446241 | 3 | 2.148747 | 4.586875 | 0.08763318
磷损失率/% | 完整二次 | 纯误差 | 1.873822 | 4 | 0.4684556
磷损失率/% | 完整二次 | 校正总和 | 112.9409 | 16
氟选择性系数β | 完整二次 | 模型 | 48808.05 | 9 | 5423.117 | 3.552931 | 0.0543402
氟选择性系数β | 完整二次 | 残差 | 10684.65 | 7 | 1526.378
氟选择性系数β | 完整二次 | 失拟 | 9759.916 | 3 | 3253.305 | 14.07241 | 0.01363274
氟选择性系数β | 完整二次 | 纯误差 | 924.7332 | 4 | 231.1833
氟选择性系数β | 完整二次 | 校正总和 | 59492.7 | 16
ln(β) | 完整二次 | 模型 | 2.375684 | 9 | 0.2639649 | 3.364089 | 0.06192814
ln(β) | 完整二次 | 残差 | 0.5492583 | 7 | 0.07846548
ln(β) | 完整二次 | 失拟 | 0.4761153 | 3 | 0.1587051 | 8.679165 | 0.03173526
ln(β) | 完整二次 | 纯误差 | 0.07314303 | 4 | 0.01828576
ln(β) | 完整二次 | 校正总和 | 2.924942 | 16

## 各项偏F检验
响应 | 模型 | 项 | 偏SS | df | MS | F | p
氟萃取率/% | 完整二次 | A | 11.58669 | 1 | 11.58669 | 17.17634 | 0.004325094
氟萃取率/% | 完整二次 | B | 204.7058 | 1 | 204.7058 | 303.4599 | 5.053595e-07
氟萃取率/% | 完整二次 | C | 0.204185 | 1 | 0.204185 | 0.3026878 | 0.5993101
氟萃取率/% | 完整二次 | AB | 0.02041747 | 1 | 0.02041747 | 0.03026725 | 0.8668096
氟萃取率/% | 完整二次 | AC | 0.05901059 | 1 | 0.05901059 | 0.08747845 | 0.7759888
氟萃取率/% | 完整二次 | BC | 8.297774 | 1 | 8.297774 | 12.30078 | 0.009895984
氟萃取率/% | 完整二次 | A² | 1.846251 | 1 | 1.846251 | 2.736918 | 0.1420291
氟萃取率/% | 完整二次 | B² | 8.891484 | 1 | 8.891484 | 13.18091 | 0.008391686
氟萃取率/% | 完整二次 | C² | 2.81092 | 1 | 2.81092 | 4.166963 | 0.08055652
磷损失率/% | 线性 | A | 0.007248457 | 1 | 0.007248457 | 0.004900163 | 0.9452581
磷损失率/% | 线性 | B | 92.4311 | 1 | 92.4311 | 62.48605 | 2.548659e-06
磷损失率/% | 线性 | C | 1.272603 | 1 | 1.272603 | 0.8603159 | 0.3705514
磷损失率/% | 完整二次 | A | 0.007248457 | 1 | 0.007248457 | 0.006098416 | 0.93994
磷损失率/% | 完整二次 | B | 92.4311 | 1 | 92.4311 | 77.76596 | 4.869166e-05
磷损失率/% | 完整二次 | C | 1.272603 | 1 | 1.272603 | 1.070692 | 0.3352073
磷损失率/% | 完整二次 | AB | 1.126622 | 1 | 1.126622 | 0.9478719 | 0.3626959
磷损失率/% | 完整二次 | AC | 2.557259 | 1 | 2.557259 | 2.151524 | 0.1858629
磷损失率/% | 完整二次 | BC | 2.036081 | 1 | 2.036081 | 1.713036 | 0.2319203
磷损失率/% | 完整二次 | A² | 0.3920868 | 1 | 0.3920868 | 0.3298782 | 0.5837078
磷损失率/% | 完整二次 | B² | 2.693747 | 1 | 2.693747 | 2.266357 | 0.175929
磷损失率/% | 完整二次 | C² | 2.027346 | 1 | 2.027346 | 1.705687 | 0.2328234
氟选择性系数β | 完整二次 | A | 3579.464 | 1 | 3579.464 | 2.34507 | 0.1695383
氟选择性系数β | 完整二次 | B | 25841.26 | 1 | 25841.26 | 16.92979 | 0.004489996
氟选择性系数β | 完整二次 | C | 2494.866 | 1 | 2494.866 | 1.6345 | 0.241836
氟选择性系数β | 完整二次 | AB | 2647.531 | 1 | 2647.531 | 1.734518 | 0.229309
氟选择性系数β | 完整二次 | AC | 1165.757 | 1 | 1165.757 | 0.7637405 | 0.4111372
氟选择性系数β | 完整二次 | BC | 1653.676 | 1 | 1653.676 | 1.083398 | 0.3325481
氟选择性系数β | 完整二次 | A² | 2531.701 | 1 | 2531.701 | 1.658633 | 0.2387258
氟选择性系数β | 完整二次 | B² | 2439.923 | 1 | 2439.923 | 1.598504 | 0.246584
氟选择性系数β | 完整二次 | C² | 7040.519 | 1 | 7040.519 | 4.612565 | 0.06884825
ln(β) | 完整二次 | A | 0.1509737 | 1 | 0.1509737 | 1.924079 | 0.2079679
ln(β) | 完整二次 | B | 1.350452 | 1 | 1.350452 | 17.21078 | 0.004302685
ln(β) | 完整二次 | C | 0.1919986 | 1 | 0.1919986 | 2.446918 | 0.1617331
ln(β) | 完整二次 | AB | 0.05178648 | 1 | 0.05178648 | 0.6599907 | 0.4433101
ln(β) | 完整二次 | AC | 0.1188681 | 1 | 0.1188681 | 1.514909 | 0.2581399
ln(β) | 完整二次 | BC | 0.09534936 | 1 | 0.09534936 | 1.215176 | 0.3067611
ln(β) | 完整二次 | A² | 0.05383269 | 1 | 0.05383269 | 0.6860685 | 0.4348327
ln(β) | 完整二次 | B² | 0.0146113 | 1 | 0.0146113 | 0.1862131 | 0.6790659
ln(β) | 完整二次 | C² | 0.365982 | 1 | 0.365982 | 4.664242 | 0.06763933

## 回归系数及区间
响应 | 模型 | 项 | 系数 | 标准误 | t | p | CI95下限 | CI95上限
氟萃取率/% | 完整二次 | Intercept | 85.2202 | 0.3673072 | 232.0134 | 7.294704e-15 | 84.35166 | 86.08875
氟萃取率/% | 完整二次 | A | 1.203469 | 0.2903818 | 4.144435 | 0.004325094 | 0.5168247 | 1.890113
氟萃取率/% | 完整二次 | B | 5.058481 | 0.2903818 | 17.4201 | 5.053595e-07 | 4.371837 | 5.745125
氟萃取率/% | 完整二次 | C | 0.1597596 | 0.2903818 | 0.5501707 | 0.5993101 | -0.5268844 | 0.8464035
氟萃取率/% | 完整二次 | AB | -0.07144485 | 0.4106619 | -0.1739749 | 0.8668096 | -1.042506 | 0.8996163
氟萃取率/% | 完整二次 | AC | 0.1214605 | 0.4106619 | 0.2957676 | 0.7759888 | -0.8496007 | 1.092522
氟萃取率/% | 完整二次 | BC | 1.440293 | 0.4106619 | 3.507247 | 0.009895984 | 0.4692317 | 2.411354
氟萃取率/% | 完整二次 | A² | -0.6621816 | 0.4002637 | -1.654363 | 0.1420291 | -1.608655 | 0.2842917
氟萃取率/% | 完整二次 | B² | -1.453178 | 0.4002637 | -3.630552 | 0.008391686 | -2.399652 | -0.5067051
氟萃取率/% | 完整二次 | C² | -0.8170639 | 0.4002637 | -2.041314 | 0.08055652 | -1.763537 | 0.1294094
磷损失率/% | 线性 | Intercept | 5.450178 | 0.2949803 | 18.47641 | 1.029778e-10 | 4.812911 | 6.087444
磷损失率/% | 线性 | A | -0.03010078 | 0.430004 | -0.07000117 | 0.9452581 | -0.959068 | 0.8988664
磷损失率/% | 线性 | B | 3.399101 | 0.430004 | 7.904812 | 2.548659e-06 | 2.470134 | 4.328068
磷损失率/% | 线性 | C | -0.3988426 | 0.430004 | -0.9275322 | 0.3705514 | -1.32781 | 0.5301247
磷损失率/% | 完整二次 | Intercept | 4.890839 | 0.4875614 | 10.03123 | 2.095887e-05 | 3.737939 | 6.043738
磷损失率/% | 完整二次 | A | -0.03010078 | 0.3854511 | -0.07809235 | 0.93994 | -0.9415478 | 0.8813462
磷损失率/% | 完整二次 | B | 3.399101 | 0.3854511 | 8.818501 | 4.869166e-05 | 2.487654 | 4.310548
磷损失率/% | 完整二次 | C | -0.3988426 | 0.3854511 | -1.034742 | 0.3352073 | -1.31029 | 0.5126045
磷损失率/% | 完整二次 | AB | 0.5307123 | 0.5451102 | 0.9735871 | 0.3626959 | -0.7582685 | 1.819693
磷损失率/% | 完整二次 | AC | -0.7995716 | 0.5451102 | -1.466807 | 0.1858629 | -2.088552 | 0.4894091
磷损失率/% | 完整二次 | BC | 0.7134566 | 0.5451102 | 1.30883 | 0.2319203 | -0.5755241 | 2.002437
磷损失率/% | 完整二次 | A² | -0.3051567 | 0.5313077 | -0.5743502 | 0.5837078 | -1.5615 | 0.9511863
磷损失率/% | 完整二次 | B² | 0.7998531 | 0.5313077 | 1.505442 | 0.175929 | -0.4564899 | 2.056196
磷损失率/% | 完整二次 | C² | 0.6938982 | 0.5313077 | 1.30602 | 0.2328234 | -0.5624448 | 1.950241
氟选择性系数β | 完整二次 | Intercept | 113.8918 | 17.47214 | 6.518477 | 0.0003283834 | 72.57671 | 155.2068
氟选择性系数β | 完整二次 | A | 21.15261 | 13.81294 | 1.531362 | 0.1695383 | -11.5098 | 53.81502
氟选择性系数β | 完整二次 | B | -56.83448 | 13.81294 | -4.114582 | 0.004489996 | -89.49689 | -24.17207
氟选择性系数β | 完整二次 | C | 17.65951 | 13.81294 | 1.278476 | 0.241836 | -15.0029 | 50.32192
氟选择性系数β | 完整二次 | AB | -25.72708 | 19.53445 | -1.317011 | 0.229309 | -71.91871 | 20.46454
氟选择性系数β | 完整二次 | AC | 17.07159 | 19.53445 | 0.8739225 | 0.4111372 | -29.12003 | 63.26322
氟选择性系数β | 完整二次 | BC | -20.33271 | 19.53445 | -1.040864 | 0.3325481 | -66.52433 | 25.85892
氟选择性系数β | 完整二次 | A² | 24.52099 | 19.03982 | 1.287879 | 0.2387258 | -20.50104 | 69.54302
氟选择性系数β | 完整二次 | B² | 24.07242 | 19.03982 | 1.26432 | 0.246584 | -20.9496 | 69.09445
氟选择性系数β | 完整二次 | C² | -40.8916 | 19.03982 | -2.147688 | 0.06884825 | -85.91363 | 4.130424
ln(β) | 完整二次 | Intercept | 4.727997 | 0.1252721 | 37.74182 | 2.384466e-09 | 4.431776 | 5.024218
ln(β) | 完整二次 | A | 0.1373744 | 0.09903628 | 1.387112 | 0.2079679 | -0.09680922 | 0.371558
ln(β) | 完整二次 | B | -0.4108607 | 0.09903628 | -4.148588 | 0.004302685 | -0.6450443 | -0.1766771
ln(β) | 完整二次 | C | 0.1549188 | 0.09903628 | 1.564263 | 0.1617331 | -0.07926483 | 0.3891023
ln(β) | 完整二次 | AB | -0.1137832 | 0.1400584 | -0.8123981 | 0.4433101 | -0.4449688 | 0.2174024
ln(β) | 完整二次 | AC | 0.1723863 | 0.1400584 | 1.230817 | 0.2581399 | -0.1587993 | 0.5035719
ln(β) | 完整二次 | BC | -0.1543935 | 0.1400584 | -1.10235 | 0.3067611 | -0.4855791 | 0.1767921
ln(β) | 完整二次 | A² | 0.1130719 | 0.1365121 | 0.8282925 | 0.4348327 | -0.2097279 | 0.4358717
ln(β) | 完整二次 | B² | 0.05890827 | 0.1365121 | 0.4315242 | 0.6790659 | -0.2638915 | 0.3817081
ln(β) | 完整二次 | C² | -0.2948232 | 0.1365121 | -2.159686 | 0.06763933 | -0.617623 | 0.0279766

## 逐点诊断
响应 | 模型 | 运行号 | 实测 | 拟合 | 残差 | 外学生化残差 | 杠杆值 | Cook_D | LOO预测 | Bonferroni临界值 | Bonferroni校正p | Bonferroni异常
氟萃取率/% | 完整二次 | 1 | 77.11941 | 76.77145 | 0.3479667 | 0.8280926 | 0.75 | 0.2153911 | 75.72755 | 4.819633 | 1 | FALSE
氟萃取率/% | 完整二次 | 2 | 85.09261 | 85.2202 | -0.1275944 | -0.1611523 | 0.2 | 0.0007541961 | 85.2521 | 4.819633 | 1 | FALSE
氟萃取率/% | 完整二次 | 3 | 85.86516 | 85.2202 | 0.6449564 | 0.8616491 | 0.2 | 0.01927001 | 85.05896 | 4.819633 | 1 | FALSE
氟萃取率/% | 完整二次 | 4 | 88.94738 | 89.29535 | -0.3479667 | -0.8280926 | 0.75 | 0.2153911 | 90.33925 | 4.819633 | 1 | FALSE
氟萃取率/% | 完整二次 | 5 | 82.77629 | 82.57579 | 0.2004997 | 0.4599167 | 0.75 | 0.07151211 | 81.97429 | 4.819633 | 1 | FALSE
氟萃取率/% | 完整二次 | 6 | 88.99222 | 89.60849 | -0.6162699 | -1.686972 | 0.75 | 0.6756071 | 91.4573 | 4.819633 | 1 | FALSE
氟萃取率/% | 完整二次 | 7 | 76.06248 | 76.61095 | -0.5484664 | -1.432391 | 0.75 | 0.5351215 | 78.25634 | 4.819633 | 1 | FALSE
氟萃取率/% | 完整二次 | 8 | 79.78828 | 79.17201 | 0.6162699 | 1.686972 | 0.75 | 0.6756071 | 77.3232 | 4.819633 | 1 | FALSE
氟萃取率/% | 完整二次 | 9 | 86.18988 | 85.22565 | 0.9642366 | 4.716702 | 0.75 | 1.653939 | 82.33294 | 4.819633 | 0.05557537 | FALSE
氟萃取率/% | 完整二次 | 10 | 87.44707 | 87.0313 | 0.4157702 | 1.014558 | 0.75 | 0.3075099 | 85.78399 | 4.819633 | 1 | FALSE
氟萃取率/% | 完整二次 | 11 | 84.92713 | 85.2202 | -0.2930753 | -0.3736291 | 0.2 | 0.003979051 | 85.29347 | 4.819633 | 1 | FALSE
氟萃取率/% | 完整二次 | 12 | 78.9055 | 79.32127 | -0.4157702 | -1.014558 | 0.75 | 0.3075099 | 80.56859 | 4.819633 | 1 | FALSE
氟萃取率/% | 完整二次 | 13 | 85.48866 | 85.2202 | 0.2684561 | 0.3416042 | 0.2 | 0.003338627 | 85.15309 | 4.819633 | 1 | FALSE
氟萃取率/% | 完整二次 | 14 | 86.95685 | 86.40839 | 0.5484664 | 1.432391 | 0.75 | 0.5351215 | 84.76299 | 4.819633 | 1 | FALSE
氟萃取率/% | 完整二次 | 15 | 81.53495 | 82.49919 | -0.9642366 | -4.716702 | 0.75 | 1.653939 | 85.3919 | 4.819633 | 0.05557537 | FALSE
氟萃取率/% | 完整二次 | 16 | 84.46271 | 84.6632 | -0.2004997 | -0.4599167 | 0.75 | 0.07151211 | 85.2647 | 4.819633 | 1 | FALSE
氟萃取率/% | 完整二次 | 17 | 84.72746 | 85.2202 | -0.4927429 | -0.6419671 | 0.2 | 0.01124765 | 85.34339 | 4.819633 | 1 | FALSE
磷损失率/% | 线性 | 1 | 1.63611 | 2.081177 | -0.4450676 | -0.4260823 | 0.3088235 | 0.0216416 | 2.280037 | 3.717329 | 1 | FALSE
磷损失率/% | 线性 | 2 | 5.644205 | 5.450178 | 0.1940273 | 0.1581543 | 0.05882353 | 0.0004225127 | 5.438051 | 3.717329 | 1 | FALSE
磷损失率/% | 线性 | 3 | 4.844244 | 5.450178 | -0.6059335 | -0.4984726 | 0.05882353 | 0.004120632 | 5.488048 | 3.717329 | 1 | FALSE
磷损失率/% | 线性 | 4 | 10.19639 | 8.819178 | 1.377208 | 1.41332 | 0.3088235 | 0.2072222 | 8.20383 | 3.717329 | 1 | FALSE
磷损失率/% | 线性 | 5 | 6.675317 | 5.081436 | 1.593882 | 1.683936 | 0.3088235 | 0.2775554 | 4.369276 | 3.717329 | 1 | FALSE
磷损失率/% | 线性 | 6 | 8.934139 | 8.450436 | 0.4837028 | 0.4637053 | 0.3088235 | 0.02556199 | 8.234313 | 3.717329 | 1 | FALSE
磷损失率/% | 线性 | 7 | 1.81942 | 1.652234 | 0.1671865 | 0.1590249 | 0.3088235 | 0.003053794 | 1.577534 | 3.717329 | 1 | FALSE
磷损失率/% | 线性 | 8 | 5.261955 | 2.449919 | 2.812036 | 4.198257 | 0.3088235 | 0.8639312 | 1.193478 | 3.717329 | 0.0210073 | TRUE
磷损失率/% | 线性 | 9 | 4.304094 | 5.021234 | -0.7171399 | -0.6949922 | 0.3088235 | 0.05618821 | 5.341658 | 3.717329 | 1 | FALSE
磷损失率/% | 线性 | 10 | 8.483284 | 8.879379 | -0.3960952 | -0.3786039 | 0.3088235 | 0.01714102 | 9.056358 | 3.717329 | 1 | FALSE
磷损失率/% | 线性 | 11 | 4.47581 | 5.450178 | -0.9743672 | -0.8150587 | 0.05882353 | 0.01065514 | 5.511076 | 3.717329 | 1 | FALSE
磷损失率/% | 线性 | 12 | 1.226362 | 2.020976 | -0.7946137 | -0.7736273 | 0.3088235 | 0.0689842 | 2.376016 | 3.717329 | 1 | FALSE
磷损失率/% | 线性 | 13 | 5.482967 | 5.450178 | 0.03278911 | 0.02669983 | 0.05882353 | 1.206628e-05 | 5.448128 | 3.717329 | 1 | FALSE
磷损失率/% | 线性 | 14 | 9.522847 | 9.248121 | 0.2747257 | 0.2617838 | 0.3088235 | 0.00824586 | 9.125371 | 3.717329 | 1 | FALSE
磷损失率/% | 线性 | 15 | 4.655923 | 5.879121 | -1.223198 | -1.233777 | 0.3088235 | 0.1634672 | 6.425656 | 3.717329 | 1 | FALSE
磷损失率/% | 线性 | 16 | 5.482987 | 5.818919 | -0.3359327 | -0.3205611 | 0.3088235 | 0.01232941 | 5.969017 | 3.717329 | 1 | FALSE
磷损失率/% | 线性 | 17 | 4.006969 | 5.450178 | -1.443209 | -1.249234 | 0.05882353 | 0.02337612 | 5.540378 | 3.717329 | 1 | FALSE
磷损失率/% | 完整二次 | 1 | 1.63611 | 2.547247 | -0.9111376 | -1.996327 | 0.75 | 0.8381479 | 5.28066 | 4.819633 | 1 | FALSE
磷损失率/% | 完整二次 | 2 | 5.644205 | 4.890839 | 0.753366 | 0.7478713 | 0.2 | 0.01492222 | 4.702497 | 4.819633 | 1 | FALSE
磷损失率/% | 完整二次 | 3 | 4.844244 | 4.890839 | -0.04659485 | -0.04424621 | 0.2 | 5.708174e-05 | 4.902488 | 4.819633 | 1 | FALSE
磷损失率/% | 完整二次 | 4 | 10.19639 | 9.285248 | 0.9111376 | 1.996327 | 0.75 | 0.8381479 | 6.551835 | 4.819633 | 1 | FALSE
磷损失率/% | 完整二次 | 5 | 6.675317 | 5.71041 | 0.9649072 | 2.204991 | 0.75 | 0.9399912 | 2.815689 | 4.819633 | 1 | FALSE
磷损失率/% | 完整二次 | 6 | 8.934139 | 10.09831 | -1.164166 | -3.349669 | 0.75 | 1.368305 | 13.5908 | 4.819633 | 0.2622367 | FALSE
磷损失率/% | 完整二次 | 7 | 1.81942 | 1.87319 | -0.0537696 | -0.09138632 | 0.75 | 0.002918948 | 2.034499 | 4.819633 | 1 | FALSE
磷损失率/% | 完整二次 | 8 | 5.261955 | 4.097788 | 1.164166 | 3.349669 | 0.75 | 1.368305 | 0.605289 | 4.819633 | 0.2622367 | FALSE
磷损失率/% | 完整二次 | 9 | 4.304094 | 4.051065 | 0.2530289 | 0.4365171 | 0.75 | 0.06463872 | 3.291979 | 4.819633 | 1 | FALSE
磷损失率/% | 完整二次 | 10 | 8.483284 | 8.284025 | 0.1992593 | 0.3417007 | 0.75 | 0.04008572 | 7.686247 | 4.819633 | 1 | FALSE
磷损失率/% | 完整二次 | 11 | 4.47581 | 4.890839 | -0.4150286 | -0.3992443 | 0.2 | 0.004528741 | 4.994596 | 4.819633 | 1 | FALSE
磷损失率/% | 完整二次 | 12 | 1.226362 | 1.425621 | -0.1992593 | -0.3417007 | 0.75 | 0.04008572 | 2.023399 | 4.819633 | 1 | FALSE
磷损失率/% | 完整二次 | 13 | 5.482967 | 4.890839 | 0.5921278 | 0.5776084 | 0.2 | 0.009218331 | 4.742807 | 4.819633 | 1 | FALSE
磷损失率/% | 完整二次 | 14 | 9.522847 | 9.469077 | 0.0537696 | 0.09138632 | 0.75 | 0.002918948 | 9.307768 | 4.819633 | 1 | FALSE
磷损失率/% | 完整二次 | 15 | 4.655923 | 4.908952 | -0.2530289 | -0.4365171 | 0.75 | 0.06463872 | 5.668039 | 4.819633 | 1 | FALSE
磷损失率/% | 完整二次 | 16 | 5.482987 | 6.447894 | -0.9649072 | -2.204991 | 0.75 | 0.9399912 | 9.342616 | 4.819633 | 1 | FALSE
磷损失率/% | 完整二次 | 17 | 4.006969 | 4.890839 | -0.8838704 | -0.8932372 | 0.2 | 0.02053991 | 5.111806 | 4.819633 | 1 | FALSE
氟选择性系数β | 完整二次 | 1 | 202.6375 | 172.44 | 30.19756 | 1.763524 | 0.75 | 0.7169068 | 81.84727 | 4.819633 | 1 | FALSE
氟选择性系数β | 完整二次 | 2 | 95.42363 | 113.8918 | -18.46812 | -0.4993618 | 0.2 | 0.006982855 | 118.5088 | 4.819633 | 1 | FALSE
氟选择性系数β | 完整二次 | 3 | 119.326 | 113.8918 | 5.434247 | 0.1442253 | 0.2 | 0.0006045977 | 112.5332 | 4.819633 | 1 | FALSE
氟选择性系数β | 完整二次 | 4 | 70.87866 | 101.0762 | -30.19756 | -1.763524 | 0.75 | 0.7169068 | 191.6689 | 4.819633 | 1 | FALSE
氟选择性系数β | 完整二次 | 5 | 67.18986 | 76.95644 | -9.766584 | -0.4713725 | 0.75 | 0.07499019 | 106.2562 | 4.819633 | 1 | FALSE
氟选择性系数β | 完整二次 | 6 | 82.40534 | 37.5649 | 44.84044 | 4.273759 | 0.75 | 1.580734 | -96.95642 | 4.819633 | 0.08910365 | FALSE
氟选择性系数β | 完整二次 | 7 | 171.4683 | 191.8993 | -20.43098 | -1.054176 | 0.75 | 0.3281688 | 253.1922 | 4.819633 | 1 | FALSE
氟选择性系数β | 完整二次 | 8 | 71.0744 | 115.9148 | -44.84044 | -4.273759 | 0.75 | 1.580734 | 250.4362 | 4.819633 | 0.08910365 | FALSE
氟选择性系数β | 完整二次 | 9 | 138.762 | 153.4049 | -14.64288 | -0.7236387 | 0.75 | 0.1685668 | 197.3335 | 4.819633 | 1 | FALSE
氟选择性系数β | 完整二次 | 10 | 75.15131 | 110.2252 | -35.07386 | -2.263232 | 0.75 | 0.9671327 | 215.4467 | 4.819633 | 1 | FALSE
氟选择性系数β | 完整二次 | 11 | 120.2519 | 113.8918 | 6.360182 | 0.168908 | 0.2 | 0.0008281842 | 112.3017 | 4.819633 | 1 | FALSE
氟选择性系数β | 完整二次 | 12 | 301.2732 | 266.1993 | 35.07386 | 2.263232 | 0.75 | 0.9671327 | 160.9778 | 4.819633 | 1 | FALSE
氟选择性系数β | 完整二次 | 13 | 101.5536 | 113.8918 | -12.33813 | -0.3298391 | 0.2 | 0.003116641 | 116.9763 | 4.819633 | 1 | FALSE
氟选择性系数β | 完整二次 | 14 | 63.34227 | 42.91129 | 20.43098 | 1.054176 | 0.75 | 0.3281688 | -18.38163 | 4.819633 | 1 | FALSE
氟选择性系数β | 完整二次 | 15 | 90.42349 | 75.78061 | 14.64288 | 0.7236387 | 0.75 | 0.1685668 | 31.85197 | 4.819633 | 1 | FALSE
氟选择性系数β | 完整二次 | 16 | 93.70923 | 83.94265 | 9.766584 | 0.4713725 | 0.75 | 0.07499019 | 54.6429 | 4.819633 | 1 | FALSE
氟选择性系数β | 完整二次 | 17 | 132.9036 | 113.8918 | 19.01182 | 0.5147026 | 0.2 | 0.00740006 | 109.1388 | 4.819633 | 1 | FALSE
ln(β) | 完整二次 | 1 | 5.311419 | 5.05968 | 0.2517383 | 2.267661 | 0.75 | 0.9691729 | 4.304465 | 4.819633 | 1 | FALSE
ln(β) | 完整二次 | 2 | 4.558326 | 4.727997 | -0.1696708 | -0.6485798 | 0.2 | 0.0114653 | 4.770415 | 4.819633 | 1 | FALSE
ln(β) | 完整二次 | 3 | 4.781859 | 4.727997 | 0.05386217 | 0.1996938 | 0.2 | 0.001155418 | 4.714532 | 4.819633 | 1 | FALSE
ln(β) | 完整二次 | 4 | 4.260969 | 4.512708 | -0.2517383 | -2.267661 | 0.75 | 0.9691729 | 5.267923 | 4.819633 | 1 | FALSE
ln(β) | 完整二次 | 5 | 4.207522 | 4.391404 | -0.1838816 | -1.400036 | 0.75 | 0.5171055 | 4.943049 | 4.819633 | 1 | FALSE
ln(β) | 完整二次 | 6 | 4.41165 | 4.081747 | 0.3299035 | 4.788568 | 0.75 | 1.664472 | 3.092036 | 4.819633 | 0.05161302 | FALSE
ln(β) | 完整二次 | 7 | 5.144398 | 5.212255 | -0.06785673 | -0.4562645 | 0.75 | 0.07041878 | 5.415825 | 4.819633 | 1 | FALSE
ln(β) | 完整二次 | 8 | 4.263727 | 4.593631 | -0.3299035 | -4.788568 | 0.75 | 1.664472 | 5.583341 | 4.819633 | 0.05161302 | FALSE
ln(β) | 完整二次 | 9 | 4.93276 | 5.010925 | -0.07816517 | -0.528584 | 0.75 | 0.09343921 | 5.245421 | 4.819633 | 1 | FALSE
ln(β) | 完整二次 | 10 | 4.319504 | 4.465525 | -0.1460219 | -1.050217 | 0.75 | 0.3260908 | 4.903591 | 4.819633 | 1 | FALSE
ln(β) | 完整二次 | 11 | 4.789589 | 4.727997 | 0.06159194 | 0.2285857 | 0.2 | 0.001510842 | 4.712599 | 4.819633 | 1 | FALSE
ln(β) | 完整二次 | 12 | 5.708017 | 5.561996 | 0.1460219 | 1.050217 | 0.75 | 0.3260908 | 5.12393 | 4.819633 | 1 | FALSE
ln(β) | 完整二次 | 13 | 4.620587 | 4.727997 | -0.1074101 | -0.4022214 | 0.2 | 0.004594751 | 4.75485 | 4.819633 | 1 | FALSE
ln(β) | 完整二次 | 14 | 4.148553 | 4.080696 | 0.06785673 | 0.4562645 | 0.75 | 0.07041878 | 3.877126 | 4.819633 | 1 | FALSE
ln(β) | 完整二次 | 15 | 4.504504 | 4.426339 | 0.07816517 | 0.528584 | 0.75 | 0.09343921 | 4.191843 | 4.819633 | 1 | FALSE
ln(β) | 完整二次 | 16 | 4.540197 | 4.356315 | 0.1838816 | 1.400036 | 0.75 | 0.5171055 | 3.80467 | 4.819633 | 1 | FALSE
ln(β) | 完整二次 | 17 | 4.889624 | 4.727997 | 0.1616268 | 0.6158359 | 0.2 | 0.01040395 | 4.68759 | 4.819633 | 1 | FALSE

## 已有实验Pareto
Run | Temperature | Ratio | Initial_F | F | P | beta
12 | 95 | 0.667 | 1 | 78.9055 | 1.226362 | 301.2732
17 | 85 | 1 | 1 | 84.72746 | 4.006969 | 132.9036
9 | 95 | 1 | 1.2 | 86.18988 | 4.304094 | 138.762
10 | 75 | 1.333 | 1 | 87.44707 | 8.483284 | 75.15131
6 | 85 | 1.333 | 1.2 | 88.99222 | 8.934139 | 82.40534

## 候选验证条件
说明 | 温度 | 相比 | 初始氟含量 | A | B | C | D | 氟萃取率预测/% | 氟均值CI下限 | 氟均值CI上限 | 氟单次PI下限 | 氟单次PI上限 | 磷损失率预测/% | 磷均值CI下限 | 磷均值CI上限 | 磷单次PI下限 | 磷单次PI上限
数学搜索点（非实测） | 95 | 0.9761086 | 1.107502 | 1 | -0.07174585 | 0.5375091 | 0.6441451 | 85.25576 | 83.98701 | 86.52451 | 82.93594 | 87.57558 | 4.961824 | 3.727782 | 6.195866 | 2.058946 | 7.864702
取整后验证点（非实测） | 95 | 0.976 | 1.108 | 1 | -0.07207207 | 0.54 | 0.6441448 | 85.25206 | 83.98214 | 86.52198 | 82.9316 | 87.57252 | 4.959722 | 3.724725 | 6.194718 | 2.056438 | 7.863005

## 候选敏感性诊断
情景 | 温度 | 相比 | 初始氟含量 | 氟预测/% | 磷预测/% | D
磷线性，全17点（主分析） | 95 | 0.9761086 | 1.107502 | 85.25576 | 4.961824 | 0.6441451
磷线性，诊断性留出运行8 | 94.40872 | 0.919258 | 0.9719193 | 84.46511 | 4.219645 | 0.6580338
磷完整二次，全17点 | 95 | 0.9744635 | 1.108435 | 85.22291 | 3.783482 | 0.7116945

## 附_Sheet2敏感性
数据版本 | 响应 | 模型 | R2 | adj_R2 | pred_R2_LOO | model_p | lack_of_fit_p
Sheet1（采用） | 氟萃取率/% | 完整二次 | 0.9806863 | 0.9558544 | 0.7401713 | 3.537413e-05 | 0.05479693
Sheet2（仅对照） | 氟萃取率/% | 完整二次 | 0.9032787 | 0.7789227 | 0.6990418 | 0.007984543 | 0.9177904
Sheet1（采用） | 磷损失率/% | 完整二次 | 0.9263326 | 0.8316174 | 0.06085671 | 0.003290675 | 0.08763318
Sheet2（仅对照） | 磷损失率/% | 完整二次 | 0.7884662 | 0.5164943 | -0.7940581 | 0.08722287 | 0.409113
Sheet1（采用） | 磷损失率/% | 线性 | 0.8297343 | 0.7904422 | 0.672947 | 2.820856e-05 | 0.09313238
Sheet2（仅对照） | 磷损失率/% | 线性 | 0.6378497 | 0.5542766 | 0.3561217 | 0.00341615 | 0.5368281
Sheet1（采用） | 氟选择性系数β | 完整二次 | 0.820404 | 0.5894949 | -1.649124 | 0.0543402 | 0.01363274
Sheet2（仅对照） | 氟选择性系数β | 完整二次 | 0.7893527 | 0.5185204 | -1.958143 | 0.08619101 | 0.03284881

## 编码方程
模型 | 编码方程
F_quadratic | 氟萃取率/% = 85.220202 + 1.203469A + 5.058481B + 0.159760C − 0.071445AB + 0.121460AC + 1.440293BC − 0.662182A² − 1.453178B² − 0.817064C²
P_linear | 磷损失率/% = 5.450178 − 0.030101A + 3.399101B − 0.398843C
P_quadratic | 磷损失率/% = 4.890839 − 0.030101A + 3.399101B − 0.398843C + 0.530712AB − 0.799572AC + 0.713457BC − 0.305157A² + 0.799853B² + 0.693898C²
beta_quadratic | 氟选择性系数β = 113.891752 + 21.152611A − 56.834478B + 17.659508C − 25.727083AB + 17.071592AC − 20.332706BC + 24.520992A² + 24.072424B² − 40.891604C²